## INSTRUCCIONES
REGISTRO DE ENSAYOS A COMPRESIÓN POR LOTE — BLOCK ROCHELL
HOJAS
LOTES | Una fila por día de producción por máquina y producto. Fecha + Máquina + Producto → N° de LOTE automático (ej. 8070325P1). Repetido = rojo → usa "Secuencia" (8070325P1-2).
Trazabilidad | Columnas azules: diseño de mezcla, cemento, horas de curado, unidades producidas. Llénalas para poder explicar lotes bajos.
Resultados | Resumen automático: probetas, edades, promedio, mín/máx, CV, estimado a 28 d, CUMPLE y ALERTAS (pocas probetas, CV alto, absorción alta, sin rotura a 28 d).
ENSAYOS | Una fila por probeta rota. Eliges el lote; producto, máquina, fecha y edad salen solos. Registra condición del bloque (seco/húmedo) y tipo de falla.
ABSORCION | Una fila por bloque: pesos saturado, sumergido y seco → absorción (kg/m³ y %), densidad, clase y comparación con ASTM C90.
CURVA EDAD | Factores de resistencia por edad. Arranca con factores sacados de tu histórico general (amarillo) y se reemplazan por los tuyos cuando rompas lotes a temprana edad y a 28 d.
CONTROL | Gráfico de control de los últimos lotes por máquina y producto (media ±2σ y spec), y comparación P1 vs P2 vs P3.
CERTIFICADO | Eliges el lote (y opcionalmente la fecha de rotura) → formato ASTM C140 numerado (CR-lote-fecha), listo para imprimir/PDF.
CONFIG | Máquinas, productos y requisitos a 28 d, clientes, obras, listas, datos del equipo, límites de absorción y parámetros de control.
Colores | Amarillo con texto azul = lo que tú llenas. Texto negro = fórmula. Azul claro = N° de lote generado.
Protección | LOTES, ENSAYOS, ABSORCION, CURVA EDAD, CONTROL y CERTIFICADO están protegidas SIN contraseña para que no se borren fórmulas: solo se editan las celdas amarillas. Para cambiar algo: Revisar → Desproteger hoja.
PLAN DE ENSAYO SUGERIDO
Rutina | Por lote: mínimo 3 bloques a compresión (ASTM C140) a la edad de despacho.
Curva | Al menos 1 lote por máquina al mes: 3 bloques a 3 d + 3 a 7 d + 3 a 28 d del MISMO lote.
Absorción | Al menos 1 vez al mes por máquina y producto: 3 bloques del mismo lote.
HISTÓRICO MIGRADO
Importado | 42 lotes y 216 probetas de ENSAYO_ROTURAS.xlsx (sep-2024 a nov-2025).
Normalizado | Códigos fuera de formato (P18121124, P28201224, 140125P1, 030225P2…) convertidos al estándar; B1/B2/B3 → P1/P2/P3. El código original queda en LOTES col. G.
No importado | Hojas sin N° de lote: LOPESAN 6-12-24, P2 T3.5, P2 T 2.5, CEMEX 260525, LOPESAN 270525 (4). Duplicada idéntica descartada: LOPESAN 170225 8 (duplicada).
Corregido | Medidas "19.5.5" tomadas como 19.5. Fecha de rotura faltante tomada del encabezado de la hoja. Bloques con nota "húmedos" marcados como Húmedo.
PENDIENTE DE TI
CONFIG | Poner el requisito mínimo a 28 días por producto (sin eso CUMPLE dice "Sin spec"), el % de área neta si lo tienes, y tus diseños de mezcla y cementos.

## LOTES
REGISTRO DE LOTES
Llena Fecha, Máquina y Producto → el N° de LOTE se genera solo: [código producto][DDMMAA][máquina][-secuencia opcional]. Ej: 8 + 070325 + P1 = 8070325P1
[7 empty] | TRAZABILIDAD DE PRODUCCIÓN |  |  |  |  | RESULTADOS DE ENSAYO | [7 empty] | ESTIMACIÓN A 28 DÍAS Y CUMPLIMIENTO | [8 empty] | ABSORCIÓN
N° | Fecha producción | Máquina | Producto | Secuencia (opcional) | N° LOTE | Código original (histórico) | Diseño de mezcla | Cemento | Horas de curado | Unidades producidas | Notas de producción | N° probetas | Edad mín (d) | Edad máx (d) | Promedio ensayado (kg/cm²) | Mínimo (kg/cm²) | Máximo (kg/cm²) | Desv. est. | CV % | Prom. edad temprana | Prom. a 28 d | Factor del lote (temp./28d) | Factor usado | Resist. 28 d (real o est.) | Mín. 28 d (real o est.) | Spec prom. | Spec indiv. | CUMPLE | Absorción prom. (kg/m³) | Densidad prom. (kg/m³) | Absorción máx. (kg/m³) | ALERTAS | aux ctrl | aux P²
1 | 2024-09-16 | P1 | Block 8" |  | 8160924P1 | [6 empty] | 5 | 3 | 3 | 77.15959 | 57.12431 | 98.36595 | 14.82407 | 19.21% | 77.15959 |  |  | 0.84 | 91.85666 | 68.00513 |  |  | Sin spec |  |  |  | CV alto. | 1 | 5953.603
2 | 2024-11-12 | P1 | Block 8" |  | 8121124P1 | P18121124 | [5 empty] | 6 | 28 | 28 | 80.39749 | 71.74424 | 92.73742 | 7.826993 | 9.735% |  | 80.39749 |  |  | 80.39749 | 71.74424 |  |  | Sin spec |  |  |  |  | 2 | 6463.756
3 | 2024-11-16 | P1 | Block 8" |  | 8161124P1 | [6 empty] | 8 | 3 | 3 | 84.48048 | 67.8463 | 98.30708 | 9.389886 | 11.11% | 84.48048 |  |  | 0.84 | 100.572 | 80.76941 |  |  | Sin spec |  |  |  |  | 3 | 7136.952
4 | 2024-12-20 | P2 | Block 6" |  | 6201224P2 | P28201224 | [5 empty] | 8 | 22 | 22 | 75.9199 | 65.08948 | 87.47796 | 9.744183 | 12.83% | 75.9199 |  |  | 0.983 | 77.23286 | 66.21514 |  |  | Sin spec
5 | 2024-12-20 | P1 | Block 8" |  | 8201224P1 | 201224P1 | [5 empty] | 9 | 34 | 34 | 85.03646 | 65.90847 | 98.99124 | 11.44389 | 13.46% |  | 85.03646 |  |  | 85.03646 | 65.90847 |  |  | Sin spec |  |  |  |  | 4 | 7231.2
6 | 2024-12-20 | P2 | Block 8" |  | 8201224P2 | P28201224 | [5 empty] | 9 | 26 | 26 | 104.0765 | 56.71535 | 127.3854 | 24.39465 | 23.44% |  | 104.0765 |  |  | 104.0765 | 56.71535 |  |  | Sin spec |  |  |  | CV alto. | 5 | 10831.92
7 | 2024-12-23 | P1 | Block 8" |  | 8231224P1 | 231224P1 | [5 empty] | 8 | 38 | 39 | 80.42194 | 60.37261 | 102.1071 | 12.26187 | 15.25% |  | 80.42194 |  |  | 80.42194 | 60.37261 |  |  | Sin spec |  |  |  | CV alto. | 6 | 6467.689
8 | 2025-01-14 | P1 | Block 8" |  | 8140125P1 | 140125P1 | [5 empty] | 5 | 4 | 4 | 89.90516 | 78.45115 | 102.7307 | 9.806602 | 10.91% | 89.90516 |  |  | 0.87 | 103.3393 | 90.17374 |  |  | Sin spec |  |  |  |  | 7 | 8082.938
9 | 2025-01-17 | P1 | Block 8" |  | 8170125P1 | 170125P1 | [5 empty] | 5 | 5 | 5 | 98.51676 | 79.64557 | 114.4129 | 15.1251 | 15.35% | 98.51676 |  |  | 0.89 | 110.693 | 89.4894 |  |  | Sin spec |  |  |  | CV alto. | 8 | 9705.551
10 | 2025-02-03 | P2 | Block 6" |  | 6030225P2 | 030225P2 | [5 empty] | 7 | 3 | 3 | 65.75868 | 52.05412 | 80.18507 | 10.93668 | 16.63% | 65.75868 |  |  | 0.84 | 78.28415 | 61.9692 |  |  | Sin spec |  |  |  | CV alto.
11 | 2025-02-06 | P1 | Block 8" |  | 8060225P1 | 060225P1 | [5 empty] | 4 | 5 | 5 | 87.76436 | 82.568 | 92.03635 | 4.005383 | 4.564% | 87.76436 |  |  | 0.89 | 98.61164 | 92.77303 |  |  | Sin spec |  |  |  |  | 9 | 7702.583
12 | 2025-02-11 | P1 | Block 8" |  | 8110225P1 | [6 empty] | 4 | 2 | 2 | 64.29731 | 55.48458 | 72.38559 | 7.073341 | 11% | 64.29731 |  |  | 0.77 | 83.50299 | 72.0579 |  |  | Sin spec |  |  |  |  | 10 | 4134.144
13 | 2025-02-12 | P2 | Block 6" |  | 6120225P2 | [6 empty] | 5 | 5 | 5 | 67.63998 | 60.75076 | 83.60541 | 9.374985 | 13.86% | 67.63998 |  |  | 0.89 | 75.99998 | 68.25929 |  |  | Sin spec
14 | 2025-02-12 | P1 | Block 8" |  | 8120225P1 | [6 empty] | 5 | 5 | 5 | 76.22278 | 57.53327 | 90.90036 | 13.50222 | 17.71% | 76.22278 |  |  | 0.89 | 85.64358 | 64.64412 |  |  | Sin spec |  |  |  | CV alto. | 11 | 5809.913
15 | 2025-02-18 | P1 | Block 8" |  | 8180225P1 | [6 empty] | 4 | 3 | 3 | 71.26388 | 64.20643 | 76.54268 | 5.265148 | 7.388% | 71.26388 |  |  | 0.84 | 84.83795 | 76.43622 |  |  | Sin spec |  |  |  |  | 12 | 5078.54
16 | 2025-02-19 | P1 | Block 8" |  | 8190225P1 | [6 empty] | 4 | 9 | 9 | 77.50146 | 69.53586 | 82.58488 | 5.650417 | 7.291% | 77.50146 |  |  | 0.924 | 83.87604 | 75.25527 |  |  | Sin spec |  |  |  |  | 13 | 6006.476
17 | 2025-02-21 | P2 | Block 6" |  | 6210225P2 | [6 empty] | 4 | 5 | 5 | 65.03055 | 61.02663 | 74.66434 | 6.446934 | 9.914% | 65.03055 |  |  | 0.89 | 73.06804 | 68.56924 |  |  | Sin spec
18 | 2025-02-24 | P1 | Block 8" |  | 8240225P1 | [6 empty] | 4 | 7 | 7 | 76.77864 | 69.71762 | 81.03603 | 4.922459 | 6.411% | 76.77864 |  |  | 0.91 | 84.37214 | 76.61277 |  |  | Sin spec |  |  |  |  | 14 | 5894.96
19 | 2025-03-03 | P1 | Block 8" |  | 8030325P1 | [6 empty] | 8 | 4 | 7 | 79.09007 | 69.63583 | 87.03148 | 5.940607 | 7.511% | 77.26452 |  |  | 0.87 | 88.8098 | 84.67769 |  |  | Sin spec |  |  |  |  | 15 | 6255.239
20 | 2025-03-07 | P1 | Block 8" |  | 8070325P1 | [6 empty] | 8 | 6 | 6 | 74.41951 | 64.43622 | 82.09023 | 6.92817 | 9.31% | 74.41951 |  |  | 0.9 | 82.68834 | 71.5958 |  |  | Sin spec |  |  |  |  | 16 | 5538.263
21 | 2025-03-14 | P2 | Block 6" |  | 6140325P2 | [6 empty] | 4 | 3 | 3 | 69.95242 | 63.8062 | 73.65866 | 4.300548 | 6.148% | 69.95242 |  |  | 0.84 | 83.27669 | 75.95976 |  |  | Sin spec
22 | 2025-03-14 | P1 | Block 8" |  | 8140325P1 | [6 empty] | 4 | 5 | 5 | 75.55404 | 57.26842 | 84.88802 | 12.51795 | 16.57% | 75.55404 |  |  | 0.89 | 84.89218 | 64.34654 |  |  | Sin spec |  |  |  | CV alto. | 17 | 5708.413
23 | 2025-03-20 | P2 | Block 6" |  | 6200325P2 | [6 empty] | 4 | 2 | 2 | 65.89393 | 60.38586 | 68.7333 | 3.788946 | 5.75% | 65.89393 |  |  | 0.77 | 85.57654 | 78.42319 |  |  | Sin spec
24 | 2025-03-20 | P1 | Block 8" |  | 8200325P1 | [6 empty] | 4 | 4 | 4 | 70.78513 | 61.18533 | 78.76923 | 7.344878 | 10.38% | 70.78513 |  |  | 0.87 | 81.36222 | 70.32796 |  |  | Sin spec |  |  |  |  | 18 | 5010.535
25 | 2025-03-24 | P1 | Block 8" |  | 8240325P1 | [6 empty] | 4 | 3 | 3 | 69.85037 | 63.82863 | 75.00682 | 5.218275 | 7.471% | 69.85037 |  |  | 0.84 | 83.15521 | 75.98646 |  |  | Sin spec |  |  |  |  | 19 | 4879.075
26 | 2025-03-27 | P1 | Block 8" |  | 8270325P1 | [6 empty] | 4 | 2 | 2 | 69.14963 | 64.34145 | 74.7887 | 4.768181 | 6.895% | 69.14963 |  |  | 0.77 | 89.80471 | 83.56032 |  |  | Sin spec |  |  |  |  | 20 | 4781.671
27 | 2025-03-29 | P2 | Block 6" |  | 6290325P2 | [6 empty] | 4 | 3 | 3 | 72.56002 | 64.89219 | 80.94457 | 6.572876 | 9.059% | 72.56002 |  |  | 0.84 | 86.38097 | 77.2526 |  |  | Sin spec
28 | 2025-04-02 | P1 | Block 8" |  | 8020425P1 | [6 empty] | 4 | 2 | 2 | 70.67511 | 66.47322 | 76.17786 | 4.660653 | 6.594% | 70.67511 |  |  | 0.77 | 91.78585 | 86.32886 |  |  | Sin spec |  |  |  |  | 21 | 4994.971
29 | 2025-04-26 | P1 | Block 8" |  | 8260425P1 | [6 empty] | 4 | 3 | 3 | 69.70464 | 62.25122 | 73.72801 | 5.098143 | 7.314% | 69.70464 |  |  | 0.84 | 82.98172 | 74.10859 |  |  | Sin spec |  |  |  |  | 22 | 4858.737
30 | 2025-04-28 | P1 | Block 8" |  | 8280425P1 | [6 empty] | 4 | 2 | 2 | 69.15417 | 65.39565 | 73.83447 | 3.505127 | 5.069% | 69.15417 |  |  | 0.77 | 89.81061 | 84.92942 |  |  | Sin spec |  |  |  |  | 23 | 4782.299
31 | 2025-05-01 | P1 | Block 8" |  | 8010525P1 | [6 empty] | 4 | 5 | 5 | 72.62707 | 70.36547 | 76.42584 | 2.637547 | 3.632% | 72.62707 |  |  | 0.89 | 81.60345 | 79.06232 |  |  | Sin spec |  |  |  |  | 24 | 5274.691
32 | 2025-05-10 | P1 | Block 8" |  | 8100525P1 | 8100525B1 | [5 empty] | 4 | 0 | 0 | 63.83025 | 60.54268 | 66.83804 | 3.357243 | 5.26% | 63.83025 |  |  | 0.7 | 91.18607 | 86.48954 |  |  | Sin spec |  |  |  |  | 25 | 4074.301
33 | 2025-05-16 | P1 | Block 8" |  | 8160525P1 | 8160525B1 | [5 empty] | 4 | 4 | 4 | 70.67511 | 64.71276 | 76.33755 | 4.860127 | 6.877% | 70.67511 |  |  | 0.87 | 81.23575 | 74.38248 |  |  | Sin spec |  |  |  |  | 26 | 4994.971
34 | 2025-05-21 | P2 | Block 6" |  | 6210525P2 | 6210525B2 | [5 empty] | 4 | 2 | 2 | 68.921 | 64.78918 | 70.83893 | 2.781958 | 4.036% | 68.921 |  |  | 0.77 | 89.50779 | 84.14179 |  |  | Sin spec
35 | 2025-05-21 | P1 | Block 8" |  | 8210525P1 | 8210525B1 | [5 empty] | 4 | 2 | 2 | 67.16066 | 60.00779 | 76.58423 | 8.001508 | 11.91% | 67.16066 |  |  | 0.77 | 87.22164 | 77.93219 |  |  | Sin spec |  |  |  |  | 27 | 4510.555
36 | 2025-05-22 | P1 | Block 8" |  | 8220525P1 | 8220525B1 | [5 empty] | 4 | 2 | 2 | 67.95294 | 56.10906 | 74.16423 | 8.064212 | 11.87% | 67.95294 |  |  | 0.77 | 88.25057 | 72.8689 |  |  | Sin spec |  |  |  |  | 28 | 4617.602
37 | 2025-05-24 | P1 | Block 8" |  | 8240525P1 | 8240525B1 | [5 empty] | 4 | 3 | 3 | 72.70172 | 69.08147 | 77.54365 | 3.525994 | 4.85% | 72.70172 |  |  | 0.84 | 86.54967 | 82.23984 |  |  | Sin spec |  |  |  |  | 29 | 5285.54
38 | 2025-05-29 | P1 | Block 8" |  | 8290525P1 | 8290525B1 | [5 empty] | 4 | 2 | 2 | 73.27361 | 66.29666 | 78.08634 | 5.070789 | 6.92% | 73.27361 |  |  | 0.77 | 95.16054 | 86.09955 |  |  | Sin spec |  |  |  |  | 30 | 5369.022
39 | 2025-06-05 | P2 | Block 8" |  | 8050625P2 | 8050625B2 | [5 empty] | 12 | 0 | 2 | 62.69588 | 58.49919 | 68.55826 | 2.890008 | 4.61% | 63.4729 |  |  | 0.7 | 90.67557 | 83.57027 |  |  | Sin spec |  |  |  |  | 31 | 3930.773
40 | 2025-06-07 | P2 | Block 8" |  | 8070625P2 | 8070625B2 | [5 empty] | 4 | 3 | 3 | 68.65531 | 61.46186 | 73.06329 | 5.017742 | 7.309% | 68.65531 |  |  | 0.84 | 81.73251 | 73.16888 |  |  | Sin spec |  |  |  |  | 32 | 4713.551
41 | 2025-10-24 | P3 | Block 6" |  | 6241025P3 | 6241025B3 | [5 empty] | 4 | 3 | 3 | 88.0227 | 69.65168 | 98.96115 | 12.7269 | 14.46% | 88.0227 |  |  | 0.84 | 104.7889 | 82.91867 |  |  | Sin spec
42 | 2025-11-10 | P1 | Block 8" |  | 8101125P1 | 8101125B1 | [5 empty] | 4 | 3 | 3 | 79.55956 | 60.47777 | 92.51412 | 15.47138 | 19.45% | 79.55956 |  |  | 0.84 | 94.71376 | 71.99734 |  |  | Sin spec |  |  |  | CV alto. | 33 | 6329.723
Note on F4: Se genera solo. Rojo = repetido: usa Secuencia (2, 3, A…) para diferenciar.
Note on W4: Solo si el lote tiene rotura temprana Y a 28 d. Alimenta la hoja CURVA EDAD.
Note on Y4: Si hay rotura a 28 d se usa ese valor. Si no, = promedio temprano ÷ factor de edad (estimado).
Note on AC4: "(est.)" = juicio basado en la estimación a 28 d, no en rotura real.

## ENSAYOS
REGISTRO DE ENSAYOS A COMPRESIÓN (una fila por probeta)
Llena: Fecha rotura, Lote (lista), Cliente, Obra, Conduce, medidas, Peso, Carga, Condición y Tipo de falla. Si dejas medidas vacías se usan las nominales de CONFIG.
N° | Fecha rotura | N° LOTE | Producto | Máquina | Fecha producción | Edad (días) | Cliente | Obra | Conduce / Factura | Ancho (cm) | Alto (cm) | Largo (cm) | Peso (kg) | Carga (kg) | Área bruta (cm²) | Resistencia bruta (kg/cm²) | Resistencia (MPa) | Resistencia área neta (kg/cm²) | Condición del bloque | Tipo de falla | Observaciones | Realizado por | aux R² | aux cert.
1 | 2024-09-19 | 8160924P1 | Block 8" | P1 | 2024-09-16 | 3 | EQUINOCCIO BAVARO SA | LOPESAN CEIBA |  | 19.4 | 19.4 | 39.4 |  | 75187 | 764.36 | 98.36595 | 9.646405 | [5 empty] | 9675.861
2 | 2024-09-19 | 8160924P1 | Block 8" | P1 | 2024-09-16 | 3 | EQUINOCCIO BAVARO SA | LOPESAN CEIBA |  | 19.4 | 19.4 | 39.4 |  | 61116 | 764.36 | 79.95709 | 7.841112 | [5 empty] | 6393.136
3 | 2024-09-19 | 8160924P1 | Block 8" | P1 | 2024-09-16 | 3 | EQUINOCCIO BAVARO SA | LOPESAN CEIBA |  | 19.4 | 19.4 | 39.4 |  | 55574 | 764.36 | 72.70658 | 7.13008 | [5 empty] | 5286.246
4 | 2024-09-19 | 8160924P1 | Block 8" | P1 | 2024-09-16 | 3 | EQUINOCCIO BAVARO SA | LOPESAN CEIBA |  | 19.4 | 19.4 | 39.4 |  | 59348 | 764.36 | 77.64404 | 7.614279 | [5 empty] | 6028.597
5 | 2024-09-19 | 8160924P1 | Block 8" | P1 | 2024-09-16 | 3 | EQUINOCCIO BAVARO SA | LOPESAN CEIBA | [5 empty] | 44000 | 770.25 | 57.12431 | 5.601981 | [5 empty] | 3263.187
6 | 2024-11-19 | 8161124P1 | Block 8" | P1 | 2024-11-16 | 3 | EQUINOCCIO BAVARO SA | LOPESAN CEIBA | 1682 | 19.4 | 19.4 | 39.4 |  | 62790 | 764.36 | 82.14716 | 8.055884 | [5 empty] | 6748.155
7 | 2024-11-19 | 8161124P1 | Block 8" | P1 | 2024-11-16 | 3 | EQUINOCCIO BAVARO SA | LOPESAN CEIBA | 1682 | 19.4 | 19.4 | 39.4 |  | 51859 | 764.36 | 67.8463 | 6.653449 | [5 empty] | 4603.121
8 | 2024-11-19 | 8161124P1 | Block 8" | P1 | 2024-11-16 | 3 | EQUINOCCIO BAVARO SA | LOPESAN CEIBA | 1682 | 19.4 | 19.4 | 39.4 |  | 75142 | 764.36 | 98.30708 | 9.640631 | [5 empty] | 9664.282
9 | 2024-11-19 | 8161124P1 | Block 8" | P1 | 2024-11-16 | 3 | EQUINOCCIO BAVARO SA | LOPESAN CEIBA | 1682 | 19.4 | 19.4 | 39.4 |  | 61883 | 764.36 | 80.96054 | 7.939517 | [5 empty] | 6554.609
10 | 2024-11-19 | 8161124P1 | Block 8" | P1 | 2024-11-16 | 3 | EQUINOCCIO BAVARO SA | LOPESAN CEIBA | 1682 | 19.4 | 19.4 | 39.4 |  | 71059 | 764.36 | 92.96536 | 9.116787 | [5 empty] | 8642.558
11 | 2024-11-19 | 8161124P1 | Block 8" | P1 | 2024-11-16 | 3 | EQUINOCCIO BAVARO SA | LOPESAN CEIBA | 1682 | 19.4 | 19.4 | 39.4 |  | 65117 | 764.36 | 85.19153 | 8.354435 | [5 empty] | 7257.597
12 | 2024-11-19 | 8161124P1 | Block 8" | P1 | 2024-11-16 | 3 | EQUINOCCIO BAVARO SA | LOPESAN CEIBA | 1682 | 19.4 | 19.4 | 39.4 |  | 60223 | 764.36 | 78.78879 | 7.726541 | [5 empty] | 6207.674
13 | 2024-11-19 | 8161124P1 | Block 8" | P1 | 2024-11-16 | 3 | EQUINOCCIO BAVARO SA | LOPESAN CEIBA | 1682 | 19.4 | 19.4 | 39.4 |  | 68515 | 764.36 | 89.63708 | 8.790395 | [5 empty] | 8034.806
14 | 2024-12-10 | 8121124P1 | Block 8" | P1 | 2024-11-12 | 28 | EQUINOCCIO BAVARO SA (CODELPA) | LOPESAN CEIBA | 1952 | 19.5 | 19.5 | 39.5 |  | 62863 | 770.25 | 81.61376 | 8.003576 | [5 empty] | 6660.806
15 | 2024-12-10 | 8121124P1 | Block 8" | P1 | 2024-11-12 | 28 | EQUINOCCIO BAVARO SA (CODELPA) | LOPESAN CEIBA | 1952 | 19.5 | 19.5 | 39.5 |  | 55261 | 770.25 | 71.74424 | 7.035706 | [5 empty] | 5147.236
16 | 2024-12-10 | 8121124P1 | Block 8" | P1 | 2024-11-12 | 28 | EQUINOCCIO BAVARO SA (CODELPA) | LOPESAN CEIBA | 1952 | 19.5 | 19.5 | 39.5 |  | 55927 | 770.25 | 72.60889 | 7.1205 | [5 empty] | 5272.051
17 | 2024-12-10 | 8121124P1 | Block 8" | P1 | 2024-11-12 | 28 | EQUINOCCIO BAVARO SA (CODELPA) | LOPESAN CEIBA | 1952 | 19.5 | 19.5 | 39.5 |  | 64990 | 770.25 | 84.3752 | 8.274381 | [5 empty] | 7119.175
18 | 2024-12-10 | 8121124P1 | Block 8" | P1 | 2024-11-12 | 28 | EQUINOCCIO BAVARO SA (CODELPA) | LOPESAN CEIBA | 1952 | 19.5 | 19.5 | 39.5 |  | 61085 | 770.25 | 79.30542 | 7.777205 | [5 empty] | 6289.35
19 | 2024-12-10 | 8121124P1 | Block 8" | P1 | 2024-11-12 | 28 | EQUINOCCIO BAVARO SA (CODELPA) | LOPESAN CEIBA | 1952 | 19.5 | 19.5 | 39.5 |  | 71431 | 770.25 | 92.73742 | 9.094434 | [5 empty] | 8600.23
20 | 2025-01-11 | 6201224P2 | Block 6" | P2 | 2024-12-20 | 22 | EQUINOCCIO BAVARO SA (CODELPA) | LOPESAN CEIBA | 2020 | 14.5 | 19.5 | 39.5 |  | 46007 | 572.75 | 80.32649 | 7.877338 | [5 empty] | 6452.346
21 | 2025-01-11 | 6201224P2 | Block 6" | P2 | 2024-12-20 | 22 | EQUINOCCIO BAVARO SA (CODELPA) | LOPESAN CEIBA | 2020 | 14.5 | 19.5 | 39.5 |  | 40991 | 572.75 | 71.56875 | 7.018497 | [5 empty] | 5122.086
22 | 2025-01-11 | 6201224P2 | Block 6" | P2 | 2024-12-20 | 22 | EQUINOCCIO BAVARO SA (CODELPA) | LOPESAN CEIBA | 2020 | 14.5 | 19.5 | 39.5 |  | 37280 | 572.75 | 65.08948 | 6.383098 | [5 empty] | 4236.64
23 | 2025-01-11 | 6201224P2 | Block 6" | P2 | 2024-12-20 | 22 | EQUINOCCIO BAVARO SA (CODELPA) | LOPESAN CEIBA | 2020 | 14.5 | 19.5 | 39.5 |  | 50103 | 572.75 | 87.47796 | 8.578657 | [5 empty] | 7652.393
24 | 2025-01-11 | 6201224P2 | Block 6" | P2 | 2024-12-20 | 22 | EQUINOCCIO BAVARO SA (CODELPA) | LOPESAN CEIBA | 2020 | 14.5 | 19.5 | 39.5 |  | 48289 | 572.75 | 84.31078 | 8.268063 | [5 empty] | 7108.308
25 | 2025-01-11 | 6201224P2 | Block 6" | P2 | 2024-12-20 | 22 | EQUINOCCIO BAVARO SA (CODELPA) | LOPESAN CEIBA | 2020 | 14.5 | 19.5 | 39.5 |  | 49514 | 572.75 | 86.44959 | 8.477808 | [5 empty] | 7473.531
26 | 2025-01-11 | 6201224P2 | Block 6" | P2 | 2024-12-20 | 22 | EQUINOCCIO BAVARO SA (CODELPA) | LOPESAN CEIBA | 2020 | 14.5 | 19.5 | 39.5 |  | 37879 | 572.75 | 66.13531 | 6.485659 | [5 empty] | 4373.88
27 | 2025-01-11 | 6201224P2 | Block 6" | P2 | 2024-12-20 | 22 | EQUINOCCIO BAVARO SA (CODELPA) | LOPESAN CEIBA | 2020 | 14.5 | 19.5 | 39.5 |  | 37802 | 572.75 | 66.00087 | 6.472475 | [5 empty] | 4356.115
28 | 2025-01-15 | 8201224P2 | Block 8" | P2 | 2024-12-20 | 26 | EQUINOCCIO BAVARO SA (CODELPA) | LOPESAN CEIBA | 2045 | 19.5 | 19.5 | 39.5 |  | 43685 | 770.25 | 56.71535 | 5.561876 | [5 empty] | 3216.631
29 | 2025-01-15 | 8201224P2 | Block 8" | P2 | 2024-12-20 | 26 | EQUINOCCIO BAVARO SA (CODELPA) | LOPESAN CEIBA | 2045 | 14.5 | 19.5 | 39.5 |  | 72960 | 572.75 | 127.3854 | 12.49224 | [5 empty] | 16227.05
30 | 2025-01-15 | 8201224P2 | Block 8" | P2 | 2024-12-20 | 26 | EQUINOCCIO BAVARO SA (CODELPA) | LOPESAN CEIBA | 2045 | 14.5 | 19.5 | 39.5 |  | 68905 | 572.75 | 120.3055 | 11.79794 | [5 empty] | 14473.42
31 | 2025-01-15 | 8201224P2 | Block 8" | P2 | 2024-12-20 | 26 | EQUINOCCIO BAVARO SA (CODELPA) | LOPESAN CEIBA | 2045 | 14.5 | 19.5 | 39.5 |  | 64369 | 572.75 | 112.3859 | 11.02129 | [5 empty] | 12630.58
32 | 2025-01-15 | 8201224P2 | Block 8" | P2 | 2024-12-20 | 26 | EQUINOCCIO BAVARO SA (CODELPA) | LOPESAN CEIBA | 2045 | 14.5 | 19.5 | 39.5 |  | 66954 | 572.75 | 116.8992 | 11.46389 | [5 empty] | 13665.42
33 | 2025-01-15 | 8201224P2 | Block 8" | P2 | 2024-12-20 | 26 | EQUINOCCIO BAVARO SA (CODELPA) | LOPESAN CEIBA | 2049 | 19.5 | 19.5 | 39.5 |  | 56430 | 770.25 | 73.26193 | 7.184541 | [5 empty] | 5367.31
34 | 2025-01-15 | 8201224P2 | Block 8" | P2 | 2024-12-20 | 26 | EQUINOCCIO BAVARO SA (CODELPA) | LOPESAN CEIBA | 2049 | 14.5 | 19.5 | 39.5 |  | 65726 | 572.75 | 114.7551 | 11.25363 | [5 empty] | 13168.74
35 | 2025-01-15 | 8201224P2 | Block 8" | P2 | 2024-12-20 | 26 | EQUINOCCIO BAVARO SA (CODELPA) | LOPESAN CEIBA | 2049 | 14.5 | 19.5 | 39.5 |  | 69570 | 572.75 | 121.4666 | 11.91181 | [5 empty] | 14754.14
36 | 2025-01-15 | 8201224P2 | Block 8" | P2 | 2024-12-20 | 26 | EQUINOCCIO BAVARO SA (CODELPA) | LOPESAN CEIBA | 2049 | 14.5 | 19.5 | 39.5 |  | 53560 | 572.75 | 93.51375 | 9.170566 | [5 empty] | 8744.821
37 | 2025-01-18 | 8140125P1 | Block 8" | P1 | 2025-01-14 | 4 | EQUINOCCIO BAVARO SA (CODELPA) | LOPESAN CEIBA | 2058 | 19.5 | 19.5 | 39.5 |  | 60427 | 770.25 | 78.45115 | 7.69343 | [5 empty] | 6154.583
38 | 2025-01-18 | 8140125P1 | Block 8" | P1 | 2025-01-14 | 4 | EQUINOCCIO BAVARO SA (CODELPA) | LOPESAN CEIBA | 2058 | 14.5 | 19.5 | 39.5 |  | 51355 | 572.75 | 89.6639 | 8.793025 | [5 empty] | 8039.615
39 | 2025-01-18 | 8140125P1 | Block 8" | P1 | 2025-01-14 | 4 | EQUINOCCIO BAVARO SA (CODELPA) | LOPESAN CEIBA | 2058 | 14.5 | 19.5 | 39.5 |  | 54975 | 572.75 | 95.98429 | 9.412843 | [5 empty] | 9212.983
40 | 2025-01-18 | 8140125P1 | Block 8" | P1 | 2025-01-14 | 4 | EQUINOCCIO BAVARO SA (CODELPA) | LOPESAN CEIBA | 2058 | 14.5 | 19.5 | 39.5 |  | 47364 | 572.75 | 82.69577 | 8.109684 | [5 empty] | 6838.59
41 | 2025-01-18 | 8140125P1 | Block 8" | P1 | 2025-01-14 | 4 | EQUINOCCIO BAVARO SA (CODELPA) | LOPESAN CEIBA | 2058 | 14.5 | 19.5 | 39.5 |  | 58839 | 572.75 | 102.7307 | 10.07444 | [5 empty] | 10553.59
42 | 2025-01-22 | 8170125P1 | Block 8" | P1 | 2025-01-17 | 5 | EQUINOCCIO BAVARO SA (CODELPA) | LOPESAN CEIBA | 2076 | 19.5 | 19.5 | 39.5 |  | 65893 | 770.25 | 85.54755 | 8.389349 | [5 empty] | 7318.383
43 | 2025-01-22 | 8170125P1 | Block 8" | P1 | 2025-01-17 | 5 | EQUINOCCIO BAVARO SA (CODELPA) | LOPESAN CEIBA | 2076 | 14.5 | 19.5 | 39.5 |  | 59651 | 572.75 | 104.1484 | 10.21347 | [5 empty] | 10846.89
44 | 2025-01-22 | 8170125P1 | Block 8" | P1 | 2025-01-17 | 5 | EQUINOCCIO BAVARO SA (CODELPA) | LOPESAN CEIBA | 2076 | 14.5 | 19.5 | 39.5 |  | 62332 | 572.75 | 108.8293 | 10.67251 | [5 empty] | 11843.82
45 | 2025-01-22 | 8170125P1 | Block 8" | P1 | 2025-01-17 | 5 | EQUINOCCIO BAVARO SA (CODELPA) | LOPESAN CEIBA | 2076 | 14.5 | 19.5 | 39.5 |  | 65530 | 572.75 | 114.4129 | 11.22007 | [5 empty] | 13090.32
46 | 2025-01-22 | 8170125P1 | Block 8" | P1 | 2025-01-17 | 5 | EQUINOCCIO BAVARO SA (CODELPA) | LOPESAN CEIBA | 2076 | 14.5 | 19.5 | 39.5 |  | 45617 | 572.75 | 79.64557 | 7.810562 | [5 empty] | 6343.417
47 | 2025-01-23 | 8201224P1 | Block 8" | P1 | 2024-12-20 | 34 | EQUINOCCIO BAVARO SA (CODELPA) | LOPESAN CEIBA | 2082 | 19.5 | 19.5 | 39.5 |  | 69467 | 770.25 | 90.1876 | 8.844382 | [5 empty] | 8133.803
48 | 2025-01-23 | 8201224P1 | Block 8" | P1 | 2024-12-20 | 34 | EQUINOCCIO BAVARO SA (CODELPA) | LOPESAN CEIBA | 2082 | 19.5 | 19.5 | 39.5 |  | 71867 | 770.25 | 93.30347 | 9.149945 | [5 empty] | 8705.538
49 | 2025-01-23 | 8201224P1 | Block 8" | P1 | 2024-12-20 | 34 | EQUINOCCIO BAVARO SA (CODELPA) | LOPESAN CEIBA | 2082 | 19.5 | 19.5 | 39.5 |  | 67372 | 770.25 | 87.46771 | 8.577652 | [5 empty] | 7650.599
50 | 2025-01-23 | 8201224P1 | Block 8" | P1 | 2024-12-20 | 34 | EQUINOCCIO BAVARO SA (CODELPA) | LOPESAN CEIBA | 2082 | 19.5 | 19.5 | 39.5 |  | 51460 | 770.25 | 66.80948 | 6.551772 | [5 empty] | 4463.506
51 | 2025-01-23 | 8201224P1 | Block 8" | P1 | 2024-12-20 | 34 | EQUINOCCIO BAVARO SA (CODELPA) | LOPESAN CEIBA | 2085 | 19.5 | 19.5 | 39.5 |  | 63811 | 770.25 | 82.84453 | 8.124273 | [5 empty] | 6863.216
52 | 2025-01-23 | 8201224P1 | Block 8" | P1 | 2024-12-20 | 34 | EQUINOCCIO BAVARO SA (CODELPA) | LOPESAN CEIBA | 2085 | 19.5 | 19.5 | 39.5 |  | 69984 | 770.25 | 90.85881 | 8.910206 | [5 empty] | 8255.324
53 | 2025-01-23 | 8201224P1 | Block 8" | P1 | 2024-12-20 | 34 | EQUINOCCIO BAVARO SA (CODELPA) | LOPESAN CEIBA | 2085 | 19.5 | 19.5 | 39.5 |  | 68519 | 770.25 | 88.95683 | 8.723685 | [5 empty] | 7913.318
54 | 2025-01-23 | 8201224P1 | Block 8" | P1 | 2024-12-20 | 34 | EQUINOCCIO BAVARO SA (CODELPA) | LOPESAN CEIBA | 2085 | 19.5 | 19.5 | 39.5 |  | 50766 | 770.25 | 65.90847 | 6.463413 | [5 empty] | 4343.927
55 | 2025-01-23 | 8201224P1 | Block 8" | P1 | 2024-12-20 | 34 | EQUINOCCIO BAVARO SA (CODELPA) | LOPESAN CEIBA | 2085 | 19.5 | 19.5 | 39.5 |  | 76248 | 770.25 | 98.99124 | 9.707724 | [5 empty] | 9799.265
56 | 2025-01-30 | 8231224P1 | Block 8" | P1 | 2024-12-23 | 38 | EQUINOCCIO BAVARO SA (CODELPA) | LOPESAN CEIBA | 2081 | 19.5 | 19.5 | 39.5 |  | 67771 | 770.25 | 87.98572 | 8.628452 | [5 empty] | 7741.487
57 | 2025-01-30 | 8231224P1 | Block 8" | P1 | 2024-12-23 | 38 | EQUINOCCIO BAVARO SA (CODELPA) | LOPESAN CEIBA | 2081 | 19.5 | 19.5 | 39.5 |  | 55016 | 770.25 | 71.42616 | 7.004514 | [5 empty] | 5101.696
58 | 2025-01-30 | 8231224P1 | Block 8" | P1 | 2024-12-23 | 38 | EQUINOCCIO BAVARO SA (CODELPA) | LOPESAN CEIBA | 2081 | 19.5 | 19.5 | 39.5 |  | 64927 | 770.25 | 84.29341 | 8.26636 | [5 empty] | 7105.379
59 | 2025-01-30 | 8231224P1 | Block 8" | P1 | 2024-12-23 | 38 | EQUINOCCIO BAVARO SA (CODELPA) | LOPESAN CEIBA | 2081 | 19.5 | 19.5 | 39.5 |  | 60599 | 770.25 | 78.67446 | 7.715329 | [5 empty] | 6189.67
60 | 2025-01-31 | 8231224P1 | Block 8" | P1 | 2024-12-23 | 39 | EQUINOCCIO BAVARO SA (CODELPA) | LOPESAN CEIBA | 2081 | 19.5 | 19.5 | 39.5 |  | 63566 | 770.25 | 82.52645 | 8.09308 | [5 empty] | 6810.615
61 | 2025-01-31 | 8231224P1 | Block 8" | P1 | 2024-12-23 | 39 | EQUINOCCIO BAVARO SA (CODELPA) | LOPESAN CEIBA | 2081 | 19.5 | 19.5 | 39.5 |  | 78648 | 770.25 | 102.1071 | 10.01329 | [5 empty] | 10425.86
62 | 2025-01-31 | 8231224P1 | Block 8" | P1 | 2024-12-23 | 39 | EQUINOCCIO BAVARO SA (CODELPA) | LOPESAN CEIBA | 2081 | 19.5 | 19.5 | 39.5 |  | 46502 | 770.25 | 60.37261 | 5.92053 | [5 empty] | 3644.852
63 | 2025-01-31 | 8231224P1 | Block 8" | P1 | 2024-12-23 | 39 | EQUINOCCIO BAVARO SA (CODELPA) | LOPESAN CEIBA | 2081 | 19.5 | 19.5 | 39.5 |  | 58531 | 770.25 | 75.98961 | 7.452035 | [5 empty] | 5774.421
64 | 2025-02-06 | 6030225P2 | Block 6" | P2 | 2025-02-03 | 3 | EQUINOCCIO BAVARO SA (CODELPA) | LOPESAN CEIBA | 2160-2159 | 14.5 | 19.5 | 39.5 |  | 45926 | 572.75 | 80.18507 | 7.863469 |  | Húmedo |  | BLOQUES HUMEDOS AL MOMENTO DE REALIZAR LA PRUEBA |  | 6429.646
65 | 2025-02-06 | 6030225P2 | Block 6" | P2 | 2025-02-03 | 3 | EQUINOCCIO BAVARO SA (CODELPA) | LOPESAN CEIBA | 2160-2159 | 14.5 | 19.5 | 39.5 |  | 29814 | 572.75 | 52.05412 | 5.104766 |  | Húmedo |  | BLOQUES HUMEDOS AL MOMENTO DE REALIZAR LA PRUEBA |  | 2709.632
66 | 2025-02-06 | 6030225P2 | Block 6" | P2 | 2025-02-03 | 3 | EQUINOCCIO BAVARO SA (CODELPA) | LOPESAN CEIBA | 2160-2159 | 14.5 | 19.5 | 39.5 |  | 45390 | 572.75 | 79.24924 | 7.771695 |  | Húmedo |  | BLOQUES HUMEDOS AL MOMENTO DE REALIZAR LA PRUEBA |  | 6280.441
67 | 2025-02-06 | 6030225P2 | Block 6" | P2 | 2025-02-03 | 3 | EQUINOCCIO BAVARO SA (CODELPA) | LOPESAN CEIBA | 2160-2159 | 14.5 | 19.5 | 39.5 |  | 34175 | 572.75 | 59.66827 | 5.851458 |  | Húmedo |  | BLOQUES HUMEDOS AL MOMENTO DE REALIZAR LA PRUEBA |  | 3560.302
68 | 2025-02-06 | 6030225P2 | Block 6" | P2 | 2025-02-03 | 3 | EQUINOCCIO BAVARO SA (CODELPA) | LOPESAN CEIBA | 2160-2159 | 14.5 | 19.5 | 39.5 |  | 35352 | 572.75 | 61.72326 | 6.052985 |  | Húmedo |  | BLOQUES HUMEDOS AL MOMENTO DE REALIZAR LA PRUEBA |  | 3809.761
69 | 2025-02-06 | 6030225P2 | Block 6" | P2 | 2025-02-03 | 3 | EQUINOCCIO BAVARO SA (CODELPA) | LOPESAN CEIBA | 2160-2159 | 14.5 | 19.5 | 39.5 |  | 32916 | 572.75 | 57.4701 | 5.635892 |  | Húmedo |  | BLOQUES HUMEDOS AL MOMENTO DE REALIZAR LA PRUEBA |  | 3302.812
70 | 2025-02-06 | 6030225P2 | Block 6" | P2 | 2025-02-03 | 3 | EQUINOCCIO BAVARO SA (CODELPA) | LOPESAN CEIBA | 2160-2159 | 14.5 | 19.5 | 39.5 |  | 40070 | 572.75 | 69.96072 | 6.860803 |  | Húmedo |  | BLOQUES HUMEDOS AL MOMENTO DE REALIZAR LA PRUEBA |  | 4894.502
71 | 2025-02-11 | 8060225P1 | Block 8" | P1 | 2025-02-06 | 5 | EQUINOCCIO BAVARO SA (CODELPA) | LOPESAN CEIBA | 2186-2187 | 19.5 | 19.5 | 39.5 |  | 67104 | 770.25 | 87.11977 | 8.543531 | [5 empty] | 7589.854
72 | 2025-02-11 | 8060225P1 | Block 8" | P1 | 2025-02-06 | 5 | EQUINOCCIO BAVARO SA (CODELPA) | LOPESAN CEIBA | 2186-2187 | 19.5 | 19.5 | 39.5 |  | 70891 | 770.25 | 92.03635 | 9.025683 | [5 empty] | 8470.69
73 | 2025-02-11 | 8060225P1 | Block 8" | P1 | 2025-02-06 | 5 | EQUINOCCIO BAVARO SA (CODELPA) | LOPESAN CEIBA | 2186-2187 | 19.5 | 19.5 | 39.5 |  | 68809 | 770.25 | 89.33333 | 8.760607 | [5 empty] | 7980.444
74 | 2025-02-11 | 8060225P1 | Block 8" | P1 | 2025-02-06 | 5 | EQUINOCCIO BAVARO SA (CODELPA) | LOPESAN CEIBA | 2186-2187 | 19.5 | 19.5 | 39.5 |  | 63598 | 770.25 | 82.568 | 8.097155 | [5 empty] | 6817.474
75 | 2025-02-13 | 8110225P1 | Block 8" | P1 | 2025-02-11 | 2 | EQUINOCCIO BAVARO SA (CODELPA) | LOPESAN CEIBA | 2207 | 19.5 | 19.5 | 39.5 |  | 42737 | 770.25 | 55.48458 | 5.441179 | [5 empty] | 3078.539
76 | 2025-02-13 | 8110225P1 | Block 8" | P1 | 2025-02-11 | 2 | EQUINOCCIO BAVARO SA (CODELPA) | LOPESAN CEIBA | 2207 | 19.5 | 19.5 | 39.5 |  | 51219 | 770.25 | 66.49659 | 6.521088 | [5 empty] | 4421.797
77 | 2025-02-13 | 8110225P1 | Block 8" | P1 | 2025-02-11 | 2 | EQUINOCCIO BAVARO SA (CODELPA) | LOPESAN CEIBA | 2207 | 19.5 | 19.5 | 39.5 |  | 55755 | 770.25 | 72.38559 | 7.098601 | [5 empty] | 5239.674
78 | 2025-02-13 | 8110225P1 | Block 8" | P1 | 2025-02-11 | 2 | EQUINOCCIO BAVARO SA (CODELPA) | LOPESAN CEIBA | 2207 | 19.5 | 19.5 | 39.5 |  | 48389 | 770.25 | 62.82246 | 6.160779 | [5 empty] | 3946.662
79 | 2025-02-17 | 6120225P2 | Block 6" | P2 | 2025-02-12 | 5 | EQUINOCCIO BAVARO SA (CODELPA) | LOPESAN CEIBA | 2219 | 14.5 | 19.5 | 39.5 |  | 38296 | 572.75 | 66.86338 | 6.557058 | [5 empty] | 4470.711
80 | 2025-02-17 | 6120225P2 | Block 6" | P2 | 2025-02-12 | 5 | EQUINOCCIO BAVARO SA (CODELPA) | LOPESAN CEIBA | 2219 | 14.5 | 19.5 | 39.5 |  | 34795 | 572.75 | 60.75076 | 5.957615 | [5 empty] | 3690.655
81 | 2025-02-17 | 6120225P2 | Block 6" | P2 | 2025-02-12 | 5 | EQUINOCCIO BAVARO SA (CODELPA) | LOPESAN CEIBA | 2219 | 14.5 | 19.5 | 39.5 |  | 47885 | 572.75 | 83.60541 | 8.19889 | [5 empty] | 6989.865
82 | 2025-02-17 | 6120225P2 | Block 6" | P2 | 2025-02-12 | 5 | EQUINOCCIO BAVARO SA (CODELPA) | LOPESAN CEIBA | 2219 | 14.5 | 19.5 | 39.5 |  | 37888 | 572.75 | 66.15103 | 6.4872 | [5 empty] | 4375.958
83 | 2025-02-17 | 6120225P2 | Block 6" | P2 | 2025-02-12 | 5 | EQUINOCCIO BAVARO SA (CODELPA) | LOPESAN CEIBA | 2219 | 14.5 | 19.5 | 39.5 |  | 34840 | 572.75 | 60.82933 | 5.96532 | [5 empty] | 3700.208
84 | 2025-02-17 | 8120225P1 | Block 8" | P1 | 2025-02-12 | 5 | EQUINOCCIO BAVARO SA (CODELPA) | LOPESAN CEIBA | 2218 | 19.5 | 19.5 | 39.5 |  | 64986 | 770.25 | 84.37001 | 8.273872 | [5 empty] | 7118.299
85 | 2025-02-17 | 8120225P1 | Block 8" | P1 | 2025-02-12 | 5 | EQUINOCCIO BAVARO SA (CODELPA) | LOPESAN CEIBA | 2218 | 19.5 | 19.5 | 39.5 |  | 62273 | 770.25 | 80.84778 | 7.928458 | [5 empty] | 6536.363
86 | 2025-02-17 | 8120225P1 | Block 8" | P1 | 2025-02-12 | 5 | EQUINOCCIO BAVARO SA (CODELPA) | LOPESAN CEIBA | 2218 | 19.5 | 19.5 | 39.5 |  | 44315 | 770.25 | 57.53327 | 5.642086 | [5 empty] | 3310.077
87 | 2025-02-17 | 8120225P1 | Block 8" | P1 | 2025-02-12 | 5 | EQUINOCCIO BAVARO SA (CODELPA) | LOPESAN CEIBA | 2218 | 19.5 | 19.5 | 39.5 |  | 70016 | 770.25 | 90.90036 | 8.91428 | [5 empty] | 8262.875
88 | 2025-02-17 | 8120225P1 | Block 8" | P1 | 2025-02-12 | 5 | EQUINOCCIO BAVARO SA (CODELPA) | LOPESAN CEIBA | 2218 | 19.5 | 19.5 | 39.5 |  | 51963 | 770.25 | 67.46251 | 6.615812 | [5 empty] | 4551.191
89 | 2025-02-21 | 8180225P1 | Block 8" | P1 | 2025-02-18 | 3 | EQUINOCCIO BAVARO SA (CODELPA) | LOPESAN CEIBA | 2241-2242 | 19.5 | 19.5 | 39.5 |  | 56653 | 770.25 | 73.55144 | 7.212933 | [5 empty] | 5409.815
90 | 2025-02-21 | 8180225P1 | Block 8" | P1 | 2025-02-18 | 3 | EQUINOCCIO BAVARO SA (CODELPA) | LOPESAN CEIBA | 2241-2242 | 19.5 | 19.5 | 39.5 |  | 49455 | 770.25 | 64.20643 | 6.2965 | [5 empty] | 4122.465
91 | 2025-02-21 | 8180225P1 | Block 8" | P1 | 2025-02-18 | 3 | EQUINOCCIO BAVARO SA (CODELPA) | LOPESAN CEIBA | 2241-2242 | 19.5 | 19.5 | 39.5 |  | 58957 | 770.25 | 76.54268 | 7.506273 | [5 empty] | 5858.782
92 | 2025-02-21 | 8180225P1 | Block 8" | P1 | 2025-02-18 | 3 | EQUINOCCIO BAVARO SA (CODELPA) | LOPESAN CEIBA | 2241-2242 | 19.5 | 19.5 | 39.5 |  | 54499 | 770.25 | 70.75495 | 6.93869 | [5 empty] | 5006.263
93 | 2025-02-26 | 6210225P2 | Block 6" | P2 | 2025-02-21 | 5 | EQUINOCCIO BAVARO SA (CODELPA) | LOPESAN CEIBA | 2263 | 14.5 | 19.5 | 39.5 |  | 42764 | 572.75 | 74.66434 | 7.32207 | [5 empty] | 5574.763
94 | 2025-02-26 | 6210225P2 | Block 6" | P2 | 2025-02-21 | 5 | EQUINOCCIO BAVARO SA (CODELPA) | LOPESAN CEIBA | 2263 | 14.5 | 19.5 | 39.5 |  | 35634 | 572.75 | 62.21563 | 6.101269 | [5 empty] | 3870.784
95 | 2025-02-26 | 6210225P2 | Block 6" | P2 | 2025-02-21 | 5 | EQUINOCCIO BAVARO SA (CODELPA) | LOPESAN CEIBA | 2263 | 14.5 | 19.5 | 39.5 |  | 35634 | 572.75 | 62.21563 | 6.101269 | [5 empty] | 3870.784
96 | 2025-02-26 | 6210225P2 | Block 6" | P2 | 2025-02-21 | 5 | EQUINOCCIO BAVARO SA (CODELPA) | LOPESAN CEIBA | 2263 | 14.5 | 19.5 | 39.5 |  | 34953 | 572.75 | 61.02663 | 5.984668 | [5 empty] | 3724.249
97 | 2025-02-28 | 8190225P1 | Block 8" | P1 | 2025-02-19 | 9 | EQUINOCCIO BAVARO SA (CODELPA) | LOPESAN CEIBA | 2266 | 19.5 | 19.5 | 39.5 |  | 53560 | 770.25 | 69.53586 | 6.819139 | [5 empty] | 4835.237
98 | 2025-02-28 | 8190225P1 | Block 8" | P1 | 2025-02-19 | 9 | EQUINOCCIO BAVARO SA (CODELPA) | LOPESAN CEIBA | 2266 | 19.5 | 19.5 | 39.5 |  | 59973 | 770.25 | 77.86173 | 7.635628 | [5 empty] | 6062.449
99 | 2025-02-28 | 8190225P1 | Block 8" | P1 | 2025-02-19 | 9 | EQUINOCCIO BAVARO SA (CODELPA) | LOPESAN CEIBA | 2266 | 19.5 | 19.5 | 39.5 |  | 63611 | 770.25 | 82.58488 | 8.09881 | [5 empty] | 6820.262
100 | 2025-02-28 | 8190225P1 | Block 8" | P1 | 2025-02-19 | 9 | EQUINOCCIO BAVARO SA (CODELPA) | LOPESAN CEIBA | 2266 | 19.5 | 19.5 | 39.5 |  | 61638 | 770.25 | 80.02337 | 7.847612 | [5 empty] | 6403.74
101 | 2025-03-03 | 8240225P1 | Block 8" | P1 | 2025-02-24 | 7 | EQUINOCCIO BAVARO SA (CODELPA) | LOPESAN CEIBA | 2278 | 19.5 | 19.5 | 39.5 |  | 60699 | 770.25 | 78.80428 | 7.72806 | [5 empty] | 6210.115
102 | 2025-03-03 | 8240225P1 | Block 8" | P1 | 2025-02-24 | 7 | EQUINOCCIO BAVARO SA (CODELPA) | LOPESAN CEIBA | 2278 | 19.5 | 19.5 | 39.5 |  | 62418 | 770.25 | 81.03603 | 7.94692 | [5 empty] | 6566.838
103 | 2025-03-03 | 8240225P1 | Block 8" | P1 | 2025-02-24 | 7 | EQUINOCCIO BAVARO SA (CODELPA) | LOPESAN CEIBA | 2278 | 19.5 | 19.5 | 39.5 |  | 59738 | 770.25 | 77.55664 | 7.605708 | [5 empty] | 6015.032
104 | 2025-03-03 | 8240225P1 | Block 8" | P1 | 2025-02-24 | 7 | EQUINOCCIO BAVARO SA (CODELPA) | LOPESAN CEIBA | 2278 | 19.5 | 19.5 | 39.5 |  | 53700 | 770.25 | 69.71762 | 6.836963 | [5 empty] | 4860.547
105 | 2025-03-07 | 8030325P1 | Block 8" | P1 | 2025-03-03 | 4 | EQUINOCCIO BAVARO SA (CODELPA) | LOPESAN CEIBA | 2307 | 19.5 | 19.5 | 39.5 |  | 58272 | 770.25 | 75.65336 | 7.41906 | [5 empty] | 5723.431
106 | 2025-03-07 | 8030325P1 | Block 8" | P1 | 2025-03-03 | 4 | EQUINOCCIO BAVARO SA (CODELPA) | LOPESAN CEIBA | 2307 | 19.5 | 19.5 | 39.5 |  | 56744 | 770.25 | 73.66959 | 7.224519 | [5 empty] | 5427.208
107 | 2025-03-07 | 8030325P1 | Block 8" | P1 | 2025-03-03 | 4 | EQUINOCCIO BAVARO SA (CODELPA) | LOPESAN CEIBA | 2307 | 19.5 | 19.5 | 39.5 |  | 61883 | 770.25 | 80.34145 | 7.878805 | [5 empty] | 6454.748
108 | 2025-03-07 | 8030325P1 | Block 8" | P1 | 2025-03-03 | 4 | EQUINOCCIO BAVARO SA (CODELPA) | LOPESAN CEIBA | 2307 | 19.5 | 19.5 | 39.5 |  | 61153 | 770.25 | 79.3937 | 7.785863 | [5 empty] | 6303.36
109 | 2025-03-10 | 8030325P1 | Block 8" | P1 | 2025-03-03 | 7 | EQUINOCCIO BAVARO SA (CODELPA) | LOPESAN CEIBA | 2312 | 19.5 | 19.5 | 39.5 |  | 66269 | 770.25 | 86.0357 | 8.43722 | [5 empty] | 7402.142
110 | 2025-03-10 | 8030325P1 | Block 8" | P1 | 2025-03-03 | 7 | EQUINOCCIO BAVARO SA (CODELPA) | LOPESAN CEIBA | 2312 | 19.5 | 19.5 | 39.5 |  | 53637 | 770.25 | 69.63583 | 6.828942 | [5 empty] | 4849.149
111 | 2025-03-10 | 8030325P1 | Block 8" | P1 | 2025-03-03 | 7 | EQUINOCCIO BAVARO SA (CODELPA) | LOPESAN CEIBA | 2312 | 19.5 | 19.5 | 39.5 |  | 62359 | 770.25 | 80.95943 | 7.939408 | [5 empty] | 6554.429
112 | 2025-03-10 | 8030325P1 | Block 8" | P1 | 2025-03-03 | 7 | EQUINOCCIO BAVARO SA (CODELPA) | LOPESAN CEIBA | 2312 | 19.5 | 19.5 | 39.5 |  | 67036 | 770.25 | 87.03148 | 8.534873 | [5 empty] | 7574.479
113 | 2025-03-13 | 8070325P1 | Block 8" | P1 | 2025-03-07 | 6 | EQUINOCCIO BAVARO SA (CODELPA) | LOPESAN CEIBA | 2333-2334-2335 | 19.5 | 19.5 | 39.5 |  | 61779 | 770.25 | 80.20643 | 7.865564 | [5 empty] | 6433.071
114 | 2025-03-13 | 8070325P1 | Block 8" | P1 | 2025-03-07 | 6 | EQUINOCCIO BAVARO SA (CODELPA) | LOPESAN CEIBA | 2333-2334-2335 | 19.5 | 19.5 | 39.5 |  | 56889 | 770.25 | 73.85784 | 7.24298 | [5 empty] | 5454.98
115 | 2025-03-13 | 8070325P1 | Block 8" | P1 | 2025-03-07 | 6 | EQUINOCCIO BAVARO SA (CODELPA) | LOPESAN CEIBA | 2333-2334-2335 | 19.5 | 19.5 | 39.5 |  | 63230 | 770.25 | 82.09023 | 8.050302 | [5 empty] | 6738.806
116 | 2025-03-13 | 8070325P1 | Block 8" | P1 | 2025-03-07 | 6 | EQUINOCCIO BAVARO SA (CODELPA) | LOPESAN CEIBA | 2333-2334-2335 | 19.5 | 19.5 | 39.5 |  | 53292 | 770.25 | 69.18793 | 6.785018 | [5 empty] | 4786.969
117 | 2025-03-13 | 8070325P1 | Block 8" | P1 | 2025-03-07 | 6 | EQUINOCCIO BAVARO SA (CODELPA) | LOPESAN CEIBA | 2333-2334-2335 | 19.5 | 19.5 | 39.5 |  | 51423 | 770.25 | 66.76144 | 6.547061 | [5 empty] | 4457.09
118 | 2025-03-13 | 8070325P1 | Block 8" | P1 | 2025-03-07 | 6 | EQUINOCCIO BAVARO SA (CODELPA) | LOPESAN CEIBA | 2333-2334-2335 | 19.5 | 19.5 | 39.5 |  | 62695 | 770.25 | 81.39565 | 7.982187 | [5 empty] | 6625.252
119 | 2025-03-13 | 8070325P1 | Block 8" | P1 | 2025-03-07 | 6 | EQUINOCCIO BAVARO SA (CODELPA) | LOPESAN CEIBA | 2333-2334-2335 | 19.5 | 19.5 | 39.5 |  | 49632 | 770.25 | 64.43622 | 6.319035 | [5 empty] | 4152.027
120 | 2025-03-13 | 8070325P1 | Block 8" | P1 | 2025-03-07 | 6 | EQUINOCCIO BAVARO SA (CODELPA) | LOPESAN CEIBA | 2333-2334-2335 | 19.5 | 19.5 | 39.5 |  | 59633 | 770.25 | 77.42032 | 7.59234 | [5 empty] | 5993.906
121 | 2025-03-17 | 6140325P2 | Block 6" | P2 | 2025-03-14 | 3 | EQUINOCCIO BAVARO SA (CODELPA) | LOPESAN CEIBA | 2348 | 14.5 | 19.5 | 39.5 |  | 41168 | 572.75 | 71.87778 | 7.048803 | [5 empty] | 5166.416
122 | 2025-03-17 | 6140325P2 | Block 6" | P2 | 2025-03-14 | 3 | EQUINOCCIO BAVARO SA (CODELPA) | LOPESAN CEIBA | 2348 | 14.5 | 19.5 | 39.5 |  | 42188 | 572.75 | 73.65866 | 7.223447 | [5 empty] | 5425.599
123 | 2025-03-17 | 6140325P2 | Block 6" | P2 | 2025-03-14 | 3 | EQUINOCCIO BAVARO SA (CODELPA) | LOPESAN CEIBA | 2348 | 14.5 | 19.5 | 39.5 |  | 40360 | 572.75 | 70.46704 | 6.910456 | [5 empty] | 4965.604
124 | 2025-03-17 | 6140325P2 | Block 6" | P2 | 2025-03-14 | 3 | EQUINOCCIO BAVARO SA (CODELPA) | LOPESAN CEIBA | 2348 | 14.5 | 19.5 | 39.5 |  | 36545 | 572.75 | 63.8062 | 6.257251 | [5 empty] | 4071.231
125 | 2025-03-19 | 8140325P1 | Block 8" | P1 | 2025-03-14 | 5 | EQUINOCCIO BAVARO SA (CODELPA) | LOPESAN CEIBA | 2370 | 19.5 | 19.5 | 39.5 |  | 60051 | 770.25 | 77.963 | 7.645558 | [5 empty] | 6078.229
126 | 2025-03-19 | 8140325P1 | Block 8" | P1 | 2025-03-14 | 5 | EQUINOCCIO BAVARO SA (CODELPA) | LOPESAN CEIBA | 2370 | 19.5 | 19.5 | 39.5 |  | 44111 | 770.25 | 57.26842 | 5.616113 | [5 empty] | 3279.672
127 | 2025-03-19 | 8140325P1 | Block 8" | P1 | 2025-03-14 | 5 | EQUINOCCIO BAVARO SA (CODELPA) | LOPESAN CEIBA | 2370 | 19.5 | 19.5 | 39.5 |  | 63235 | 770.25 | 82.09672 | 8.050938 | [5 empty] | 6739.872
128 | 2025-03-19 | 8140325P1 | Block 8" | P1 | 2025-03-14 | 5 | EQUINOCCIO BAVARO SA (CODELPA) | LOPESAN CEIBA | 2370 | 19.5 | 19.5 | 39.5 |  | 65385 | 770.25 | 84.88802 | 8.324671 | [5 empty] | 7205.977
129 | 2025-03-22 | 6200325P2 | Block 6" | P2 | 2025-03-20 | 2 | EQUINOCCIO BAVARO SA (CODELPA) | LOPESAN CEIBA | 2393 | 14.5 | 19.5 | 39.5 |  | 39367 | 572.75 | 68.7333 | 6.740435 | [5 empty] | 4724.267
130 | 2025-03-22 | 6200325P2 | Block 6" | P2 | 2025-03-20 | 2 | EQUINOCCIO BAVARO SA (CODELPA) | LOPESAN CEIBA | 2393 | 14.5 | 19.5 | 39.5 |  | 34586 | 572.75 | 60.38586 | 5.92183 | [5 empty] | 3646.452
131 | 2025-03-22 | 6200325P2 | Block 6" | P2 | 2025-03-20 | 2 | EQUINOCCIO BAVARO SA (CODELPA) | LOPESAN CEIBA | 2393 | 14.5 | 19.5 | 39.5 |  | 38931 | 572.75 | 67.97206 | 6.665782 | [5 empty] | 4620.202
132 | 2025-03-22 | 6200325P2 | Block 6" | P2 | 2025-03-20 | 2 | EQUINOCCIO BAVARO SA (CODELPA) | LOPESAN CEIBA | 2393 | 14.5 | 19.5 | 39.5 |  | 38079 | 572.75 | 66.4845 | 6.519903 | [5 empty] | 4420.189
133 | 2025-03-24 | 8200325P1 | Block 8" | P1 | 2025-03-20 | 4 | EQUINOCCIO BAVARO SA (CODELPA) | LOPESAN CEIBA | 2370 | 19.5 | 19.5 | 39.5 |  | 47128 | 770.25 | 61.18533 | 6.000231 | [5 empty] | 3743.645
134 | 2025-03-24 | 8200325P1 | Block 8" | P1 | 2025-03-20 | 4 | EQUINOCCIO BAVARO SA (CODELPA) | LOPESAN CEIBA | 2370 | 19.5 | 19.5 | 39.5 |  | 53972 | 770.25 | 70.07076 | 6.871594 | [5 empty] | 4909.911
135 | 2025-03-24 | 8200325P1 | Block 8" | P1 | 2025-03-20 | 4 | EQUINOCCIO BAVARO SA (CODELPA) | LOPESAN CEIBA | 2370 | 19.5 | 19.5 | 39.5 |  | 60672 | 770.25 | 78.76923 | 7.724623 | [5 empty] | 6204.592
136 | 2025-03-24 | 8200325P1 | Block 8" | P1 | 2025-03-20 | 4 | EQUINOCCIO BAVARO SA (CODELPA) | LOPESAN CEIBA | 2370 | 19.5 | 19.5 | 39.5 |  | 56317 | 770.25 | 73.11522 | 7.170154 | [5 empty] | 5345.836
137 | 2025-03-27 | 8240325P1 | Block 8" | P1 | 2025-03-24 | 3 | EQUINOCCIO BAVARO SA (CODELPA) | LOPESAN CEIBA | 2412 | 19.5 | 19.5 | 39.5 |  | 51795 | 770.25 | 67.2444 | 6.594423 | [5 empty] | 4521.809
138 | 2025-03-27 | 8240325P1 | Block 8" | P1 | 2025-03-24 | 3 | EQUINOCCIO BAVARO SA (CODELPA) | LOPESAN CEIBA | 2412 | 19.5 | 19.5 | 39.5 |  | 56476 | 770.25 | 73.32165 | 7.190397 | [5 empty] | 5376.064
139 | 2025-03-27 | 8240325P1 | Block 8" | P1 | 2025-03-24 | 3 | EQUINOCCIO BAVARO SA (CODELPA) | LOPESAN CEIBA | 2412 | 19.5 | 19.5 | 39.5 |  | 49164 | 770.25 | 63.82863 | 6.25945 | [5 empty] | 4074.094
140 | 2025-03-27 | 8240325P1 | Block 8" | P1 | 2025-03-24 | 3 | EQUINOCCIO BAVARO SA (CODELPA) | LOPESAN CEIBA | 2412 | 19.5 | 19.5 | 39.5 |  | 57774 | 770.25 | 75.00682 | 7.355656 | [5 empty] | 5626.022
141 | 2025-03-29 | 8270325P1 | Block 8" | P1 | 2025-03-27 | 2 | EQUINOCCIO BAVARO SA (CODELPA) | LOPESAN CEIBA | 2426 | 19.5 | 19.5 | 39.5 |  | 49559 | 770.25 | 64.34145 | 6.309741 | [5 empty] | 4139.822
142 | 2025-03-29 | 8270325P1 | Block 8" | P1 | 2025-03-27 | 2 | EQUINOCCIO BAVARO SA (CODELPA) | LOPESAN CEIBA | 2426 | 19.5 | 19.5 | 39.5 |  | 50983 | 770.25 | 66.1902 | 6.491041 | [5 empty] | 4381.142
143 | 2025-03-29 | 8270325P1 | Block 8" | P1 | 2025-03-27 | 2 | EQUINOCCIO BAVARO SA (CODELPA) | LOPESAN CEIBA | 2426 | 19.5 | 19.5 | 39.5 |  | 57606 | 770.25 | 74.7887 | 7.334267 | [5 empty] | 5593.35
144 | 2025-03-29 | 8270325P1 | Block 8" | P1 | 2025-03-27 | 2 | EQUINOCCIO BAVARO SA (CODELPA) | LOPESAN CEIBA | 2426 | 19.5 | 19.5 | 39.5 |  | 54902 | 770.25 | 71.27816 | 6.989999 | [5 empty] | 5080.576
145 | 2025-04-01 | 6290325P2 | Block 6" | P2 | 2025-03-29 | 3 | EQUINOCCIO BAVARO SA (CODELPA) | LOPESAN CEIBA | 2437 | 14.5 | 19.5 | 39.5 |  | 41149 | 572.75 | 71.84461 | 7.045549 | [5 empty] | 5161.648
146 | 2025-04-01 | 6290325P2 | Block 6" | P2 | 2025-03-29 | 3 | EQUINOCCIO BAVARO SA (CODELPA) | LOPESAN CEIBA | 2437 | 14.5 | 19.5 | 39.5 |  | 41558 | 572.75 | 72.55871 | 7.115579 | [5 empty] | 5264.766
147 | 2025-04-01 | 6290325P2 | Block 6" | P2 | 2025-03-29 | 3 | EQUINOCCIO BAVARO SA (CODELPA) | LOPESAN CEIBA | 2437 | 14.5 | 19.5 | 39.5 |  | 37167 | 572.75 | 64.89219 | 6.36375 | [5 empty] | 4210.996
148 | 2025-04-01 | 6290325P2 | Block 6" | P2 | 2025-03-29 | 3 | EQUINOCCIO BAVARO SA (CODELPA) | LOPESAN CEIBA | 2437 | 14.5 | 19.5 | 39.5 |  | 46361 | 572.75 | 80.94457 | 7.93795 | [5 empty] | 6552.023
149 | 2025-04-04 | 8020425P1 | Block 8" | P1 | 2025-04-02 | 2 | EQUINOCCIO BAVARO SA (CODELPA) | LOPESAN CEIBA | 2456 | 19.5 | 19.5 | 39.5 |  | 51732 | 770.25 | 67.16261 | 6.586402 | [5 empty] | 4510.816
150 | 2025-04-04 | 8020425P1 | Block 8" | P1 | 2025-04-02 | 2 | EQUINOCCIO BAVARO SA (CODELPA) | LOPESAN CEIBA | 2456 | 19.5 | 19.5 | 39.5 |  | 51201 | 770.25 | 66.47322 | 6.518796 | [5 empty] | 4418.689
151 | 2025-04-04 | 8020425P1 | Block 8" | P1 | 2025-04-02 | 2 | EQUINOCCIO BAVARO SA (CODELPA) | LOPESAN CEIBA | 2456 | 19.5 | 19.5 | 39.5 |  | 56141 | 770.25 | 72.88673 | 7.147746 | [5 empty] | 5312.475
152 | 2025-04-04 | 8020425P1 | Block 8" | P1 | 2025-04-02 | 2 | EQUINOCCIO BAVARO SA (CODELPA) | LOPESAN CEIBA | 2456 | 19.5 | 19.5 | 39.5 |  | 58676 | 770.25 | 76.17786 | 7.470497 | [5 empty] | 5803.067
153 | 2025-04-29 | 8260425P1 | Block 8" | P1 | 2025-04-26 | 3 | EQUINOCCIO BAVARO SA (CODELPA) | LOPESAN CEIBA | 2538 | 19.5 | 19.5 | 39.5 |  | 47949 | 770.25 | 62.25122 | 6.104759 | [5 empty] | 3875.214
154 | 2025-04-29 | 8260425P1 | Block 8" | P1 | 2025-04-26 | 3 | EQUINOCCIO BAVARO SA (CODELPA) | LOPESAN CEIBA | 2538 | 19.5 | 19.5 | 39.5 |  | 54689 | 770.25 | 71.00162 | 6.962881 | [5 empty] | 5041.23
155 | 2025-04-29 | 8260425P1 | Block 8" | P1 | 2025-04-26 | 3 | EQUINOCCIO BAVARO SA (CODELPA) | LOPESAN CEIBA | 2538 | 19.5 | 19.5 | 39.5 |  | 56789 | 770.25 | 73.72801 | 7.230248 | [5 empty] | 5435.82
156 | 2025-04-29 | 8260425P1 | Block 8" | P1 | 2025-04-26 | 3 | EQUINOCCIO BAVARO SA (CODELPA) | LOPESAN CEIBA | 2538 | 19.5 | 19.5 | 39.5 |  | 55333 | 770.25 | 71.83772 | 7.044873 | [5 empty] | 5160.657
157 | 2025-04-30 | 8280425P1 | Block 8" | P1 | 2025-04-28 | 2 | EQUINOCCIO BAVARO SA (CODELPA) | LOPESAN CEIBA | 2541 | 19.5 | 19.5 | 39.5 |  | 53256 | 770.25 | 69.14119 | 6.780434 | [5 empty] | 4780.504
158 | 2025-04-30 | 8280425P1 | Block 8" | P1 | 2025-04-28 | 2 | EQUINOCCIO BAVARO SA (CODELPA) | LOPESAN CEIBA | 2541 | 19.5 | 19.5 | 39.5 |  | 50371 | 770.25 | 65.39565 | 6.413123 | [5 empty] | 4276.591
159 | 2025-04-30 | 8280425P1 | Block 8" | P1 | 2025-04-28 | 2 | EQUINOCCIO BAVARO SA (CODELPA) | LOPESAN CEIBA | 2541 | 19.5 | 19.5 | 39.5 |  | 52566 | 770.25 | 68.24537 | 6.692585 | [5 empty] | 4657.431
160 | 2025-04-30 | 8280425P1 | Block 8" | P1 | 2025-04-28 | 2 | EQUINOCCIO BAVARO SA (CODELPA) | LOPESAN CEIBA | 2541 | 19.5 | 19.5 | 39.5 |  | 56871 | 770.25 | 73.83447 | 7.240688 | [5 empty] | 5451.529
161 | 2025-05-06 | 8010525P1 | Block 8" | P1 | 2025-05-01 | 5 | EQUINOCCIO BAVARO SA (CODELPA) | LOPESAN CEIBA | 2549 | 19.5 | 19.5 | 39.5 |  | 55555 | 770.25 | 72.12593 | 7.073138 |  |  |  | Hoja original: fecha de muestra 02/05/2025, distinta a la fecha del código de lote |  | 5202.15
162 | 2025-05-06 | 8010525P1 | Block 8" | P1 | 2025-05-01 | 5 | EQUINOCCIO BAVARO SA (CODELPA) | LOPESAN CEIBA | 2549 | 19.5 | 19.5 | 39.5 |  | 55143 | 770.25 | 71.59104 | 7.020683 |  |  |  | Hoja original: fecha de muestra 02/05/2025, distinta a la fecha del código de lote |  | 5125.277
163 | 2025-05-06 | 8010525P1 | Block 8" | P1 | 2025-05-01 | 5 | EQUINOCCIO BAVARO SA (CODELPA) | LOPESAN CEIBA | 2549 | 19.5 | 19.5 | 39.5 |  | 54199 | 770.25 | 70.36547 | 6.900495 |  |  |  | Hoja original: fecha de muestra 02/05/2025, distinta a la fecha del código de lote |  | 4951.299
164 | 2025-05-06 | 8010525P1 | Block 8" | P1 | 2025-05-01 | 5 | EQUINOCCIO BAVARO SA (CODELPA) | LOPESAN CEIBA | 2549 | 19.5 | 19.5 | 39.5 |  | 58867 | 770.25 | 76.42584 | 7.494814 |  |  |  | Hoja original: fecha de muestra 02/05/2025, distinta a la fecha del código de lote |  | 5840.908
165 | 2025-05-10 | 8100525P1 | Block 8" | P1 | 2025-05-10 | 0 | EQUINOCCIO BAVARO SA (CODELPA) | LOPESAN CEIBA | 2577 | 19.5 | 19.5 | 39.5 |  | 51482 | 770.25 | 66.83804 | 6.554573 |  |  |  | Hoja original: fecha de muestra 08/05/2025, distinta a la fecha del código de lote |  | 4467.324
166 | 2025-05-10 | 8100525P1 | Block 8" | P1 | 2025-05-10 | 0 | EQUINOCCIO BAVARO SA (CODELPA) | LOPESAN CEIBA | 2577 | 19.5 | 19.5 | 39.5 |  | 51305 | 770.25 | 66.60824 | 6.532037 |  |  |  | Hoja original: fecha de muestra 08/05/2025, distinta a la fecha del código de lote |  | 4436.658
167 | 2025-05-10 | 8100525P1 | Block 8" | P1 | 2025-05-10 | 0 | EQUINOCCIO BAVARO SA (CODELPA) | LOPESAN CEIBA | 2577 | 19.5 | 19.5 | 39.5 |  | 46633 | 770.25 | 60.54268 | 5.937209 |  |  |  | Hoja original: fecha de muestra 08/05/2025, distinta a la fecha del código de lote |  | 3665.416
168 | 2025-05-10 | 8100525P1 | Block 8" | P1 | 2025-05-10 | 0 | EQUINOCCIO BAVARO SA (CODELPA) | LOPESAN CEIBA | 2577 | 19.5 | 19.5 | 39.5 |  | 47241 | 770.25 | 61.33204 | 6.014618 |  |  |  | Hoja original: fecha de muestra 08/05/2025, distinta a la fecha del código de lote |  | 3761.619
169 | 2025-05-20 | 8160525P1 | Block 8" | P1 | 2025-05-16 | 4 | EQUINOCCIO BAVARO SA (CODELPA) | LOPESAN CEIBA | 2618 | 19.5 | 19.5 | 39.5 |  | 55528 | 770.25 | 72.09088 | 7.0697 | [5 empty] | 5197.095
170 | 2025-05-20 | 8160525P1 | Block 8" | P1 | 2025-05-16 | 4 | EQUINOCCIO BAVARO SA (CODELPA) | LOPESAN CEIBA | 2618 | 19.5 | 19.5 | 39.5 |  | 58799 | 770.25 | 76.33755 | 7.486157 | [5 empty] | 5827.422
171 | 2025-05-20 | 8160525P1 | Block 8" | P1 | 2025-05-16 | 4 | EQUINOCCIO BAVARO SA (CODELPA) | LOPESAN CEIBA | 2618 | 19.5 | 19.5 | 39.5 |  | 49845 | 770.25 | 64.71276 | 6.346153 | [5 empty] | 4187.741
172 | 2025-05-20 | 8160525P1 | Block 8" | P1 | 2025-05-16 | 4 | EQUINOCCIO BAVARO SA (CODELPA) | LOPESAN CEIBA | 2618 | 19.5 | 19.5 | 39.5 |  | 53578 | 770.25 | 69.55923 | 6.821431 | [5 empty] | 4838.487
173 | 2025-05-23 | 6210525P2 | Block 6" | P2 | 2025-05-21 | 2 | EQUINOCCIO BAVARO SA (CODELPA) | LOPESAN CEIBA | 2636 | 14.5 | 19.5 | 39.5 |  | 40161 | 572.75 | 70.1196 | 6.876384 | [5 empty] | 4916.758
174 | 2025-05-23 | 6210525P2 | Block 6" | P2 | 2025-05-21 | 2 | EQUINOCCIO BAVARO SA (CODELPA) | LOPESAN CEIBA | 2636 | 14.5 | 19.5 | 39.5 |  | 37108 | 572.75 | 64.78918 | 6.353648 | [5 empty] | 4197.637
175 | 2025-05-23 | 6210525P2 | Block 6" | P2 | 2025-05-21 | 2 | EQUINOCCIO BAVARO SA (CODELPA) | LOPESAN CEIBA | 2636 | 14.5 | 19.5 | 39.5 |  | 40056 | 572.75 | 69.93627 | 6.858405 | [5 empty] | 4891.082
176 | 2025-05-23 | 6210525P2 | Block 6" | P2 | 2025-05-21 | 2 | EQUINOCCIO BAVARO SA (CODELPA) | LOPESAN CEIBA | 2636 | 14.5 | 19.5 | 39.5 |  | 40573 | 572.75 | 70.83893 | 6.946926 | [5 empty] | 5018.155
177 | 2025-05-23 | 8210525P1 | Block 8" | P1 | 2025-05-21 | 2 | EQUINOCCIO BAVARO SA (CODELPA) | LOPESAN CEIBA | 2638 | 19.5 | 19.5 | 39.5 |  | 47023 | 770.25 | 61.04901 | 5.986863 | [5 empty] | 3726.982
178 | 2025-05-23 | 8210525P1 | Block 8" | P1 | 2025-05-21 | 2 | EQUINOCCIO BAVARO SA (CODELPA) | LOPESAN CEIBA | 2638 | 19.5 | 19.5 | 39.5 |  | 46221 | 770.25 | 60.00779 | 5.884754 | [5 empty] | 3600.935
179 | 2025-05-23 | 8210525P1 | Block 8" | P1 | 2025-05-21 | 2 | EQUINOCCIO BAVARO SA (CODELPA) | LOPESAN CEIBA | 2638 | 19.5 | 19.5 | 39.5 |  | 54689 | 770.25 | 71.00162 | 6.962881 | [5 empty] | 5041.23
180 | 2025-05-23 | 8210525P1 | Block 8" | P1 | 2025-05-21 | 2 | EQUINOCCIO BAVARO SA (CODELPA) | LOPESAN CEIBA | 2638 | 19.5 | 19.5 | 39.5 |  | 58989 | 770.25 | 76.58423 | 7.510347 | [5 empty] | 5865.144
181 | 2025-05-24 | 8220525P1 | Block 8" | P1 | 2025-05-22 | 2 | EQUINOCCIO BAVARO SA (CODELPA) | LOPESAN CEIBA | 2624 | 19.5 | 19.5 | 39.5 |  | 57125 | 770.25 | 74.16423 | 7.273027 | [5 empty] | 5500.333
182 | 2025-05-24 | 8220525P1 | Block 8" | P1 | 2025-05-22 | 2 | EQUINOCCIO BAVARO SA (CODELPA) | LOPESAN CEIBA | 2624 | 19.5 | 19.5 | 39.5 |  | 54177 | 770.25 | 70.3369 | 6.897694 | [5 empty] | 4947.28
183 | 2025-05-24 | 8220525P1 | Block 8" | P1 | 2025-05-22 | 2 | EQUINOCCIO BAVARO SA (CODELPA) | LOPESAN CEIBA | 2624 | 19.5 | 19.5 | 39.5 |  | 54843 | 770.25 | 71.20156 | 6.982488 | [5 empty] | 5069.662
184 | 2025-05-24 | 8220525P1 | Block 8" | P1 | 2025-05-22 | 2 | EQUINOCCIO BAVARO SA (CODELPA) | LOPESAN CEIBA | 2624 | 19.5 | 19.5 | 39.5 |  | 43218 | 770.25 | 56.10906 | 5.502419 | [5 empty] | 3148.226
185 | 2025-05-27 | 8240525P1 | Block 8" | P1 | 2025-05-24 | 3 | EQUINOCCIO BAVARO SA (CODELPA) | LOPESAN CEIBA | 2646 | 19.5 | 19.5 | 39.5 |  | 59728 | 770.25 | 77.54365 | 7.604435 | [5 empty] | 6013.018
186 | 2025-05-27 | 8240525P1 | Block 8" | P1 | 2025-05-24 | 3 | EQUINOCCIO BAVARO SA (CODELPA) | LOPESAN CEIBA | 2646 | 19.5 | 19.5 | 39.5 |  | 55510 | 770.25 | 72.06751 | 7.067409 | [5 empty] | 5193.726
187 | 2025-05-27 | 8240525P1 | Block 8" | P1 | 2025-05-24 | 3 | EQUINOCCIO BAVARO SA (CODELPA) | LOPESAN CEIBA | 2646 | 19.5 | 19.5 | 39.5 |  | 53210 | 770.25 | 69.08147 | 6.774578 | [5 empty] | 4772.249
188 | 2025-05-27 | 8240525P1 | Block 8" | P1 | 2025-05-24 | 3 | EQUINOCCIO BAVARO SA (CODELPA) | LOPESAN CEIBA | 2646 | 19.5 | 19.5 | 39.5 |  | 55546 | 770.25 | 72.11425 | 7.071992 | [5 empty] | 5200.465
189 | 2025-05-31 | 8290525P1 | Block 8" | P1 | 2025-05-29 | 2 | EQUINOCCIO BAVARO SA (CODELPA) | LOPESAN CEIBA | 2679 | 19.5 | 19.5 | 39.5 |  | 60146 | 770.25 | 78.08634 | 7.657654 | [5 empty] | 6097.476
190 | 2025-05-31 | 8290525P1 | Block 8" | P1 | 2025-05-29 | 2 | EQUINOCCIO BAVARO SA (CODELPA) | LOPESAN CEIBA | 2679 | 19.5 | 19.5 | 39.5 |  | 51065 | 770.25 | 66.29666 | 6.501481 | [5 empty] | 4395.247
191 | 2025-05-31 | 8290525P1 | Block 8" | P1 | 2025-05-29 | 2 | EQUINOCCIO BAVARO SA (CODELPA) | LOPESAN CEIBA | 2679 | 19.5 | 19.5 | 39.5 |  | 56336 | 770.25 | 73.13989 | 7.172573 | [5 empty] | 5349.443
192 | 2025-05-31 | 8290525P1 | Block 8" | P1 | 2025-05-29 | 2 | EQUINOCCIO BAVARO SA (CODELPA) | LOPESAN CEIBA | 2679 | 19.5 | 19.5 | 39.5 |  | 58209 | 770.25 | 75.57157 | 7.411039 | [5 empty] | 5711.062
193 | 2025-06-05 | 8050625P2 | Block 8" | P2 | 2025-06-05 | 0 | EQUINOCCIO BAVARO SA (CODELPA) | LOPESAN CEIBA | 2704 | 19.5 | 19.5 | 39.5 |  | 52807 | 770.25 | 68.55826 | 6.723269 |  |  |  | Hoja original: fecha de muestra 04/06/2025, distinta a la fecha del código de lote |  | 4700.235
194 | 2025-06-05 | 8050625P2 | Block 8" | P2 | 2025-06-05 | 0 | EQUINOCCIO BAVARO SA (CODELPA) | LOPESAN CEIBA | 2704 | 19.5 | 19.5 | 39.5 |  | 47065 | 770.25 | 61.10354 | 5.99221 |  |  |  | Hoja original: fecha de muestra 04/06/2025, distinta a la fecha del código de lote |  | 3733.642
195 | 2025-06-05 | 8050625P2 | Block 8" | P2 | 2025-06-05 | 0 | EQUINOCCIO BAVARO SA (CODELPA) | LOPESAN CEIBA | 2704 | 19.5 | 19.5 | 39.5 |  | 50629 | 770.25 | 65.73061 | 6.445971 |  |  |  | Hoja original: fecha de muestra 04/06/2025, distinta a la fecha del código de lote |  | 4320.513
196 | 2025-06-05 | 8050625P2 | Block 8" | P2 | 2025-06-05 | 0 | EQUINOCCIO BAVARO SA (CODELPA) | LOPESAN CEIBA | 2704 | 19.5 | 19.5 | 39.5 |  | 45059 | 770.25 | 58.49919 | 5.736811 |  |  |  | Hoja original: fecha de muestra 04/06/2025, distinta a la fecha del código de lote |  | 3422.155
197 | 2025-06-06 | 8050625P2 | Block 8" | P2 | 2025-06-05 | 1 | EQUINOCCIO BAVARO SA (CODELPA) | LOPESAN CEIBA | 2705 | 19.5 | 19.5 | 39.5 |  | 46825 | 770.25 | 60.79195 | 5.961654 | [5 empty] | 3695.661
198 | 2025-06-06 | 8050625P2 | Block 8" | P2 | 2025-06-05 | 1 | EQUINOCCIO BAVARO SA (CODELPA) | LOPESAN CEIBA | 2705 | 19.5 | 19.5 | 39.5 |  | 49623 | 770.25 | 64.42454 | 6.317889 | [5 empty] | 4150.521
199 | 2025-06-06 | 8050625P2 | Block 8" | P2 | 2025-06-05 | 1 | EQUINOCCIO BAVARO SA (CODELPA) | LOPESAN CEIBA | 2705 | 19.5 | 19.5 | 39.5 |  | 45632 | 770.25 | 59.2431 | 5.809764 | [5 empty] | 3509.745
200 | 2025-06-06 | 8050625P2 | Block 8" | P2 | 2025-06-05 | 1 | EQUINOCCIO BAVARO SA (CODELPA) | LOPESAN CEIBA | 2705 | 19.5 | 19.5 | 39.5 |  | 47781 | 770.25 | 62.03311 | 6.08337 | [5 empty] | 3848.106
201 | 2025-06-07 | 8050625P2 | Block 8" | P2 | 2025-06-05 | 2 | EQUINOCCIO BAVARO SA (CODELPA) | LOPESAN CEIBA | 2713 - 2714 | 19.5 | 19.5 | 39.5 |  | 49364 | 770.25 | 64.08828 | 6.284914 | [5 empty] | 4107.308
202 | 2025-06-07 | 8050625P2 | Block 8" | P2 | 2025-06-05 | 2 | EQUINOCCIO BAVARO SA (CODELPA) | LOPESAN CEIBA | 2713 - 2714 | 19.5 | 19.5 | 39.5 |  | 47840 | 770.25 | 62.1097 | 6.090881 | [5 empty] | 3857.615
203 | 2025-06-07 | 8050625P2 | Block 8" | P2 | 2025-06-05 | 2 | EQUINOCCIO BAVARO SA (CODELPA) | LOPESAN CEIBA | 2713 - 2714 | 19.5 | 19.5 | 39.5 |  | 49859 | 770.25 | 64.73093 | 6.347936 | [5 empty] | 4190.093
204 | 2025-06-07 | 8050625P2 | Block 8" | P2 | 2025-06-05 | 2 | EQUINOCCIO BAVARO SA (CODELPA) | LOPESAN CEIBA | 2713 - 2714 | 19.5 | 19.5 | 39.5 |  | 47014 | 770.25 | 61.03733 | 5.985717 | [5 empty] | 3725.555
205 | 2025-06-10 | 8070625P2 | Block 8" | P2 | 2025-06-07 | 3 | EQUINOCCIO BAVARO SA (CODELPA) | LOPESAN CEIBA | 2716 | 19.5 | 19.5 | 39.5 |  | 56277 | 770.25 | 73.06329 | 7.165061 | [5 empty] | 5338.245
206 | 2025-06-10 | 8070625P2 | Block 8" | P2 | 2025-06-07 | 3 | EQUINOCCIO BAVARO SA (CODELPA) | LOPESAN CEIBA | 2716 | 19.5 | 19.5 | 39.5 |  | 54331 | 770.25 | 70.53684 | 6.917301 | [5 empty] | 4975.446
207 | 2025-06-10 | 8070625P2 | Block 8" | P2 | 2025-06-07 | 3 | EQUINOCCIO BAVARO SA (CODELPA) | LOPESAN CEIBA | 2716 | 19.5 | 19.5 | 39.5 |  | 53578 | 770.25 | 69.55923 | 6.821431 | [5 empty] | 4838.487
208 | 2025-06-10 | 8070625P2 | Block 8" | P2 | 2025-06-07 | 3 | EQUINOCCIO BAVARO SA (CODELPA) | LOPESAN CEIBA | 2716 | 19.5 | 19.5 | 39.5 |  | 47341 | 770.25 | 61.46186 | 6.02735 | [5 empty] | 3777.561
209 | 2025-10-27 | 6241025P3 | Block 6" | P3 | 2025-10-24 | 3 | EQUINOCCIO BAVARO SA (CODELPA) | LOPESAN CEIBA | 3386-3399 | 14.5 | 19.5 | 39.5 |  | 56680 | 572.75 | 98.96115 | 9.704774 | [5 empty] | 9793.31
210 | 2025-10-27 | 6241025P3 | Block 6" | P3 | 2025-10-24 | 3 | EQUINOCCIO BAVARO SA (CODELPA) | LOPESAN CEIBA | 3386-3399 | 14.5 | 19.5 | 39.5 |  | 52108 | 572.75 | 90.97861 | 8.921954 | [5 empty] | 8277.108
211 | 2025-10-27 | 6241025P3 | Block 6" | P3 | 2025-10-24 | 3 | EQUINOCCIO BAVARO SA (CODELPA) | LOPESAN CEIBA | 3386-3399 | 14.5 | 19.5 | 39.5 |  | 39893 | 572.75 | 69.65168 | 6.830497 | [5 empty] | 4851.357
212 | 2025-10-27 | 6241025P3 | Block 6" | P3 | 2025-10-24 | 3 | EQUINOCCIO BAVARO SA (CODELPA) | LOPESAN CEIBA | 3386-3399 | 14.5 | 19.5 | 39.5 |  | 52979 | 572.75 | 92.49935 | 9.071087 | [5 empty] | 8556.129
213 | 2025-11-13 | 8101125P1 | Block 8" | P1 | 2025-11-10 | 3 | EQUINOCCIO BAVARO SA (CODELPA) | LOPESAN CEIBA | FP00000020 | 19.5 | 19.5 | 39.5 |  | 71259 | 770.25 | 92.51412 | 9.072536 | [5 empty] | 8558.862 | 1
214 | 2025-11-13 | 8101125P1 | Block 8" | P1 | 2025-11-10 | 3 | EQUINOCCIO BAVARO SA (CODELPA) | LOPESAN CEIBA | FP00000020 | 19.5 | 19.5 | 39.5 |  | 70687 | 770.25 | 91.7715 | 8.99971 | [5 empty] | 8422.009 | 2
215 | 2025-11-13 | 8101125P1 | Block 8" | P1 | 2025-11-10 | 3 | EQUINOCCIO BAVARO SA (CODELPA) | LOPESAN CEIBA | FP00000020 | 19.5 | 19.5 | 39.5 |  | 46583 | 770.25 | 60.47777 | 5.930843 | [5 empty] | 3657.56 | 3
216 | 2025-11-13 | 8101125P1 | Block 8" | P1 | 2025-11-10 | 3 | EQUINOCCIO BAVARO SA (CODELPA) | LOPESAN CEIBA | FP00000020 | 19.5 | 19.5 | 39.5 |  | 56594 | 770.25 | 73.47485 | 7.205421 | [5 empty] | 5398.553 | 4
Formulas:
Fecha producción = IF([N° LOTE]="","",IFERROR(INDEX(LOTES!$B5:B1004,MATCH([N° LOTE],LOTES!$F5:F1004,0)),""))
Note on G4: Fecha rotura − fecha de producción. Rojo si sale negativa.
Note on Q4: Carga ÷ (ancho × largo): resistencia sobre área BRUTA.
Note on T4: Un bloque húmedo da menos resistencia. Regístralo para poder explicar resultados bajos.

## ABSORCION
ABSORCIÓN Y DENSIDAD (ASTM C140) — una fila por bloque
Pesa el bloque saturado (24 h en agua), sumergido (en balanza hidrostática) y seco (horno). La hoja calcula absorción, densidad y clase, y compara contra ASTM C90.
N° | Fecha ensayo | N° LOTE | Producto | Máquina | Peso saturado Ws (kg) | Peso sumergido Wi (kg) | Peso seco Wd (kg) | Absorción (kg/m³) | Absorción (%) | Densidad (kg/m³) | Clase | Absorción máx. (kg/m³) | Resultado | Observaciones
Note on N4: ASTM C90 limita el PROMEDIO de 3 bloques; aquí se marca cada bloque como guía. El promedio del lote está en LOTES col. AD.

## CONTROL
GRÁFICO DE CONTROL POR MÁQUINA
Elige máquina y producto. Puntos fuera de los límites (±2σ) = algo cambió en ese lote: mezcla, cemento, vibración, curado.
Máquina ▸ | TODAS |  | Comparación de máquinas (producto elegido)
Producto ▸ | Block 8" |  | Máquina | N° lotes | Promedio (kg/cm²) | Mín. lote | Máx. lote | % NO CUMPLE | CV prom. %
|  |  | P1 | 30 | 75.53033 | 63.83025 | 98.51676 | 0% | 9.909%
Lotes en filtro | 33 |  | P2 | 3 | 78.4759 | 62.69588 | 104.0765 | 0% | 11.79%
Media de lotes (kg/cm²) | 75.79811 |  | P3 | 0
σ entre lotes | 9.376662
Límite superior (+2σ) | 94.55143
Límite inferior (−2σ) | 57.04478
Spec mín. promedio 28 d
Lotes fuera de límites | 2
Datos del gráfico (no editar)
# | N° LOTE | Fecha prod. | Máquina | Promedio (kg/cm²) | Edad (d) | Media | LCS | LCI | Estado | Lote | Promedio lote | Media | LCS (+2σ) | LCI (−2σ) | Spec 28 d
4 | 8201224P1 | 2024-12-20 | P1 | 85.03646 | 34 | 75.79811 | 94.55143 | 57.04478 | OK | 8201224P1 | 85.03646 | 75.79811 | 94.55143 | 57.04478 | #N/A
5 | 8201224P2 | 2024-12-20 | P2 | 104.0765 | 26 | 75.79811 | 94.55143 | 57.04478 | FUERA | 8201224P2 | 104.0765 | 75.79811 | 94.55143 | 57.04478 | #N/A
6 | 8231224P1 | 2024-12-23 | P1 | 80.42194 | 38 | 75.79811 | 94.55143 | 57.04478 | OK | 8231224P1 | 80.42194 | 75.79811 | 94.55143 | 57.04478 | #N/A
7 | 8140125P1 | 2025-01-14 | P1 | 89.90516 | 4 | 75.79811 | 94.55143 | 57.04478 | OK | 8140125P1 | 89.90516 | 75.79811 | 94.55143 | 57.04478 | #N/A
8 | 8170125P1 | 2025-01-17 | P1 | 98.51676 | 5 | 75.79811 | 94.55143 | 57.04478 | FUERA | 8170125P1 | 98.51676 | 75.79811 | 94.55143 | 57.04478 | #N/A
9 | 8060225P1 | 2025-02-06 | P1 | 87.76436 | 5 | 75.79811 | 94.55143 | 57.04478 | OK | 8060225P1 | 87.76436 | 75.79811 | 94.55143 | 57.04478 | #N/A
10 | 8110225P1 | 2025-02-11 | P1 | 64.29731 | 2 | 75.79811 | 94.55143 | 57.04478 | OK | 8110225P1 | 64.29731 | 75.79811 | 94.55143 | 57.04478 | #N/A
11 | 8120225P1 | 2025-02-12 | P1 | 76.22278 | 5 | 75.79811 | 94.55143 | 57.04478 | OK | 8120225P1 | 76.22278 | 75.79811 | 94.55143 | 57.04478 | #N/A
12 | 8180225P1 | 2025-02-18 | P1 | 71.26388 | 3 | 75.79811 | 94.55143 | 57.04478 | OK | 8180225P1 | 71.26388 | 75.79811 | 94.55143 | 57.04478 | #N/A
13 | 8190225P1 | 2025-02-19 | P1 | 77.50146 | 9 | 75.79811 | 94.55143 | 57.04478 | OK | 8190225P1 | 77.50146 | 75.79811 | 94.55143 | 57.04478 | #N/A
14 | 8240225P1 | 2025-02-24 | P1 | 76.77864 | 7 | 75.79811 | 94.55143 | 57.04478 | OK | 8240225P1 | 76.77864 | 75.79811 | 94.55143 | 57.04478 | #N/A
15 | 8030325P1 | 2025-03-03 | P1 | 79.09007 | 4 | 75.79811 | 94.55143 | 57.04478 | OK | 8030325P1 | 79.09007 | 75.79811 | 94.55143 | 57.04478 | #N/A
16 | 8070325P1 | 2025-03-07 | P1 | 74.41951 | 6 | 75.79811 | 94.55143 | 57.04478 | OK | 8070325P1 | 74.41951 | 75.79811 | 94.55143 | 57.04478 | #N/A
17 | 8140325P1 | 2025-03-14 | P1 | 75.55404 | 5 | 75.79811 | 94.55143 | 57.04478 | OK | 8140325P1 | 75.55404 | 75.79811 | 94.55143 | 57.04478 | #N/A
18 | 8200325P1 | 2025-03-20 | P1 | 70.78513 | 4 | 75.79811 | 94.55143 | 57.04478 | OK | 8200325P1 | 70.78513 | 75.79811 | 94.55143 | 57.04478 | #N/A
19 | 8240325P1 | 2025-03-24 | P1 | 69.85037 | 3 | 75.79811 | 94.55143 | 57.04478 | OK | 8240325P1 | 69.85037 | 75.79811 | 94.55143 | 57.04478 | #N/A
20 | 8270325P1 | 2025-03-27 | P1 | 69.14963 | 2 | 75.79811 | 94.55143 | 57.04478 | OK | 8270325P1 | 69.14963 | 75.79811 | 94.55143 | 57.04478 | #N/A
21 | 8020425P1 | 2025-04-02 | P1 | 70.67511 | 2 | 75.79811 | 94.55143 | 57.04478 | OK | 8020425P1 | 70.67511 | 75.79811 | 94.55143 | 57.04478 | #N/A
22 | 8260425P1 | 2025-04-26 | P1 | 69.70464 | 3 | 75.79811 | 94.55143 | 57.04478 | OK | 8260425P1 | 69.70464 | 75.79811 | 94.55143 | 57.04478 | #N/A
23 | 8280425P1 | 2025-04-28 | P1 | 69.15417 | 2 | 75.79811 | 94.55143 | 57.04478 | OK | 8280425P1 | 69.15417 | 75.79811 | 94.55143 | 57.04478 | #N/A
24 | 8010525P1 | 2025-05-01 | P1 | 72.62707 | 5 | 75.79811 | 94.55143 | 57.04478 | OK | 8010525P1 | 72.62707 | 75.79811 | 94.55143 | 57.04478 | #N/A
25 | 8100525P1 | 2025-05-10 | P1 | 63.83025 | 0 | 75.79811 | 94.55143 | 57.04478 | OK | 8100525P1 | 63.83025 | 75.79811 | 94.55143 | 57.04478 | #N/A
26 | 8160525P1 | 2025-05-16 | P1 | 70.67511 | 4 | 75.79811 | 94.55143 | 57.04478 | OK | 8160525P1 | 70.67511 | 75.79811 | 94.55143 | 57.04478 | #N/A
27 | 8210525P1 | 2025-05-21 | P1 | 67.16066 | 2 | 75.79811 | 94.55143 | 57.04478 | OK | 8210525P1 | 67.16066 | 75.79811 | 94.55143 | 57.04478 | #N/A
28 | 8220525P1 | 2025-05-22 | P1 | 67.95294 | 2 | 75.79811 | 94.55143 | 57.04478 | OK | 8220525P1 | 67.95294 | 75.79811 | 94.55143 | 57.04478 | #N/A
29 | 8240525P1 | 2025-05-24 | P1 | 72.70172 | 3 | 75.79811 | 94.55143 | 57.04478 | OK | 8240525P1 | 72.70172 | 75.79811 | 94.55143 | 57.04478 | #N/A
30 | 8290525P1 | 2025-05-29 | P1 | 73.27361 | 2 | 75.79811 | 94.55143 | 57.04478 | OK | 8290525P1 | 73.27361 | 75.79811 | 94.55143 | 57.04478 | #N/A
31 | 8050625P2 | 2025-06-05 | P2 | 62.69588 | 0 | 75.79811 | 94.55143 | 57.04478 | OK | 8050625P2 | 62.69588 | 75.79811 | 94.55143 | 57.04478 | #N/A
32 | 8070625P2 | 2025-06-07 | P2 | 68.65531 | 3 | 75.79811 | 94.55143 | 57.04478 | OK | 8070625P2 | 68.65531 | 75.79811 | 94.55143 | 57.04478 | #N/A
33 | 8101125P1 | 2025-11-10 | P1 | 79.55956 | 3 | 75.79811 | 94.55143 | 57.04478 | OK | 8101125P1 | 79.55956 | 75.79811 | 94.55143 | 57.04478 | #N/A
Formulas:
Fecha prod. = IF([Producto ▸]="","",INDEX(LOTES!$B5:B1004,MATCH([Producto ▸],LOTES!$AH5:AH1004,0)))

## CURVA EDAD
CURVA DE RESISTENCIA vs. EDAD
Factor = resistencia a la edad ÷ resistencia a 28 días. Se usa para estimar los 28 días de lotes rotos antes. Cuando tengas lotes rotos a temprana edad Y a 28 d, la hoja usa TU factor automáticamente.
Edad (días) | Factor inicial (histórico general) | Lotes con dato propio | Factor propio (tus lotes) | Factor usado | Fuente
1 | 0.7 | 0 |  | 0.7 | Inicial (histórico) | Cómo alimentar la curva:
2 | 0.77 | 0 |  | 0.77 | Inicial (histórico) | 1. Elige algunos lotes al mes y rompe probetas del MISMO lote a temprana edad (2–7 d) y a 28 días.
3 | 0.84 | 0 |  | 0.84 | Inicial (histórico) | 2. En LOTES, la col. W calcula el factor de ese lote (prom. temprano ÷ prom. 28 d).
4 | 0.87 | 0 |  | 0.87 | Inicial (histórico) | 3. Aquí se promedia por edad. Con 2 o más lotes (CONFIG) se reemplaza el factor típico por el tuyo.
5 | 0.89 | 0 |  | 0.89 | Inicial (histórico) | 4. El factor inicial sale de tu histórico 8" (promedio 28 d+ = 88 kg/cm² vs. 2 d = 68, 3 d = 75, 5 d = 83), pero de lotes DISTINTOS: úsalo solo como alerta interna, no para certificar.
6 | 0.9 | 0 |  | 0.9 | Inicial (histórico)
7 | 0.91 | 0 |  | 0.91 | Inicial (histórico)
8 | 0.917 | 0 |  | 0.917 | Inicial (histórico)
9 | 0.924 | 0 |  | 0.924 | Inicial (histórico)
10 | 0.931 | 0 |  | 0.931 | Inicial (histórico)
11 | 0.939 | 0 |  | 0.939 | Inicial (histórico)
12 | 0.946 | 0 |  | 0.946 | Inicial (histórico)
13 | 0.953 | 0 |  | 0.953 | Inicial (histórico)
14 | 0.96 | 0 |  | 0.96 | Inicial (histórico)
15 | 0.963 | 0 |  | 0.963 | Inicial (histórico)
16 | 0.966 | 0 |  | 0.966 | Inicial (histórico)
17 | 0.969 | 0 |  | 0.969 | Inicial (histórico)
18 | 0.971 | 0 |  | 0.971 | Inicial (histórico)
19 | 0.974 | 0 |  | 0.974 | Inicial (histórico)
20 | 0.977 | 0 |  | 0.977 | Inicial (histórico)
21 | 0.98 | 0 |  | 0.98 | Inicial (histórico)
22 | 0.983 | 0 |  | 0.983 | Inicial (histórico)
23 | 0.986 | 0 |  | 0.986 | Inicial (histórico)
24 | 0.989 | 0 |  | 0.989 | Inicial (histórico)
25 | 0.991 | 0 |  | 0.991 | Inicial (histórico)
26 | 0.994 | 0 |  | 1 | 28 días
27 | 0.997 | 0 |  | 1 | 28 días
28 | 1 | 0 |  | 1 | 28 días

## CERTIFICADO
ENSAYO A COMPRESIÓN DE BLOQUES (ASTM C140)
LOTE ▸ |  |  | 8101125P1 |  |  | ← elige el lote |  |  |  | CERTIFICADO N° |  | CR-8101125P1-131125
FECHA ROTURA ▸ | [5 empty] | ← opcional: una fecha de rotura específica
CLIENTE |  |  | EQUINOCCIO BAVARO SA (CODELPA) | [7 empty] | Fecha: | 2025-11-13
PROCEDENCIA |  |  | LOTE 8101125P1 — MÁQUINA P1 | [7 empty] | EQUIPO | TEST MARK
DIRECCIÓN OBRA |  |  | LOPESAN CEIBA | [7 empty] | MODELO | CM-2500-iD
ENCARGADO |  |  | ING. ALEXANDER ROCHELL | [7 empty] | SERIAL | 220808
N° | CONDUCE / FACTURA | ANCHO (cm) | ALTO (cm) | LARGO (cm) | ÁREA (cm²) | TIPO DE BLOQUE | FECHA PRODUCCIÓN | FECHA ROTURA | EDAD (días) | PESO (kg) | CARGA (kg) | RESISTENCIA (kg/cm²) | RESIST. (MPa)
1 | FP00000020 | 19.5 | 19.5 | 39.5 | 770.25 | Block 8" | 2025-11-10 | 2025-11-13 | 3 |  | 71259 | 92.51412 | 9.072536
2 | FP00000020 | 19.5 | 19.5 | 39.5 | 770.25 | Block 8" | 2025-11-10 | 2025-11-13 | 3 |  | 70687 | 91.7715 | 8.99971
3 | FP00000020 | 19.5 | 19.5 | 39.5 | 770.25 | Block 8" | 2025-11-10 | 2025-11-13 | 3 |  | 46583 | 60.47777 | 5.930843
4 | FP00000020 | 19.5 | 19.5 | 39.5 | 770.25 | Block 8" | 2025-11-10 | 2025-11-13 | 3 |  | 56594 | 73.47485 | 7.205421
OBSERVACIONES: | [8 empty] | ÁREA PROMEDIO (cm²) |  |  |  | 770.25
[9 empty] | N° PROBETAS |  |  |  | 4
[9 empty] | RESISTENCIA PROMEDIO (kg/cm²) |  |  |  | 79.55956
[9 empty] | RESISTENCIA PROMEDIO (MPa) |  |  |  | 7.802127
[9 empty] | RESISTENCIA MÍNIMA (kg/cm²) |  |  |  | 60.47777
[9 empty] | COEF. DE VARIACIÓN |  |  |  | 19.45%
ABSORCIÓN DEL LOTE (kg/m³)
DENSIDAD DEL LOTE (kg/m³)
ING. ALEXANDER ROCHELL
Resistencia calculada sobre área bruta (carga ÷ ancho × largo). Resultados válidos solo para las unidades ensayadas.

## CONFIG
CONFIGURACIÓN
Celdas amarillas con texto azul = editables. Agrega máquinas, productos o listas en las filas vacías y aparecerán en los desplegables.
Código máquina | Descripción | Producto | Código en lote | Ancho nominal (cm) | Alto nominal (cm) | Largo nominal (cm) | % área neta (opcional) | Mín. promedio a 28 d (kg/cm² bruta) | Mín. individual a 28 d (kg/cm² bruta) | Clientes | Obras / proyectos | Diseños de mezcla | Cemento (marca / tipo) | Tipo de falla | Condición del bloque | Filtro máquinas (auto)
P1 | Máquina de blocks 1 | Block 4" | 4 | 9.5 | 19.5 | 39.5 |  |  |  | EQUINOCCIO BAVARO SA (CODELPA) | LOPESAN CEIBA |  |  | Cónica | Seco al aire | TODAS
P2 | Máquina de blocks 2 | Block 6" | 6 | 14.5 | 19.5 | 39.5 |  |  |  | EQUINOCCIO BAVARO SA |  |  |  | Cono y corte | Húmedo | P1
P3 | Máquina de blocks 3 | Block 8" | 8 | 19.5 | 19.5 | 39.5 |  |  |  | CEMENTOS PROGRESO |  |  |  | Corte / diagonal | Saturado | P2
|  | Adoquín | AD | [10 empty] | Columnar / vertical |  | P3
Desprendimiento de cara
Aplastamiento local
Otra
Datos del laboratorio (salen en el certificado) |  | Absorción máxima por clase de densidad (ASTM C90)
Equipo | TEST MARK | Clase | Densidad desde (kg/m³) | Absorción máx. promedio (kg/m³)
Modelo | CM-2500-iD | Liviano | 0 | 288
Serial | 220808 | Mediano | 1680 | 240
Encargado | ING. ALEXANDER ROCHELL | Normal | 2000 | 208
Norma de ensayo | ASTM C140 | Valores de ASTM C90 (18 / 15 / 13 lb/ft³). Verifica contra la edición que uses.
Parámetros de control
CV máximo aceptable | 15%
Mínimo de probetas por ensayo | 3
Edad que cuenta como "28 días" (desde, días) | 26
Lotes mínimos para usar tu propio factor de edad | 2
Note on F5: 6" y 8" = medidas de tus ensayos. 4" y Adoquín son supuestos: verifica.
Note on I5: Fracción de área neta (ej. 0.52). Si la llenas, ENSAYOS calcula también resistencia sobre área neta.
Note on J5: Requisito a 28 días. Lotes rotos antes de 28 d se comparan con la resistencia ESTIMADA a 28 d (hoja CURVA EDAD).